## UMT
UMTファイル、登録データ
| FEA名 | 材料名 | 材料スペック | 熱処理スペック | ヤング率 [MPa] | ヤング率 [10^3KSI] | ポアソン比 | 塑性 | UMT | ソース
| CARBON-STEEL(E) | CARBON-STEEL |  |  | 200000 | 29.00754 | 0.29 |  | ✓ | 一般
| AUSTENITIC-STAINLESS-STEEL(E) | AUSTENITIC-STAINLESS-STEEL |  |  | 195000 | 28.28235 | 0.3 |  | ✓ | 一般
| FERRITIC-STAINLESS-STEEL(E) | FERRITIC-STAINLESS-STEEL |  |  | 200000 | 29.00754 | 0.29 |  | ✓ | 一般
| PH-STAINLESS-STEEL(E) | PH-STAINLESS-STEEL |  |  | 200000 | 29.00754 | 0.28 |  | ✓ | 一般
| MARTENSITIC-STAINLESS-STEEL(E) | MARTENSITIC-STAINLESS-STEEL |  |  | 205000 | 29.73272 | 0.28 |  | ✓ | 一般
| ALUMINUM-ALLOY(E) | ALUMINUM-ALLOY |  |  | 70000 | 10.15264 | 0.33 |  | ✓ | 一般
| CUSTOM450_H900-1150(E) | CUSTOM450 | AMS5773 | H900-1150 | 199948.04 | 29 | 0.28 |  | ✓ | MMPSD-12 July 2017
| CUSTOM455_H950-1000(E) | CUSTOM455 | AMS5617 | H950-1000 | 196500.66 | 28.5 | 0.27 |  | ✓ | MMPSD-12 July 2017
| CUSTOM465_H950(E) | CUSTOM465 | AMS5936 | H950 | 197879.612 | 28.7 | 0.28 |  | ✓ | MMPSD-12 July 2017
| CUSTOM465_H1000(E) | CUSTOM465 | AMS5936 | H1000 | 195811.184 | 28.4 | 0.28 |  | ✓ | MMPSD-12 July 2017
| TOUGHMET3_AMS4596_TX00(E) | TOUGHMET3 | AMS4596 | TX00 | 144100.484 | 20.9 | 0.33 |  | ✓ | MMPSD-12 July 2017
| TOUGHMET3_AMS4597_TXTS(E) | TOUGHMET3 | AMS4597 | TXTS | 144100.484 | 20.9 | 0.32 |  | ✓ | MMPSD-12 July 2017
| TOUGHMET3_AMS4598_TX00(E) | TOUGHMET3 | AMS4598 | TX00 | 135826.772 | 19.7 | 0.33 |  | ✓ | MMPSD-12 July 2017
| Ti6Al4V_ANNEALED(E) | Ti6Al4V | AMS4928 | ANNEALED | 116521.444 | 16.9 | 0.31 |  | ✓ | MMPSD-12 July 2017
| PH13-8Mo_H950-1150(E) | PH13-8Mo | AMS5629 | H950-1150 | 195121.708 | 28.3 | 0.28 |  | ✓ | MMPSD-12 July 2017
| INCONEL625_ANNEALED(E) | INCONEL625 | AMS5599-AMS5666 | ANNEALED | 205463.848 | 29.8 | 0.28 |  | ✓ | MMPSD-12 July 2017
| INCONEL718_STPH(E) | INCONEL718 | AMS5662-AMS5663 | STPH | 202705.944 | 29.4 | 0.29 |  | ✓ | MMPSD-12 July 2017
| AlNiBz_HR50(E) | AlNiBz | AMS4640 | HR50 | 115142.492 | 16.7 | 0.33 |  | ✓ | MMPSD-12 July 2017
| BeCu_TF00-TF04(E) | BeCu | AMS4533-AMS4534-AMS4650-AMS4651 | TF00-TF04 | 127553.06 | 18.5 | 0.27 |  | ✓ | MMPSD-12 July 2017
| 7075_T73-T7351(E) | 7075 | AMS4078-AMS4124 | T73-T7351 | 71016.028 | 10.3 | 0.33 |  | ✓ | MMPSD-12 July 2017
| 6061_T4-T42-T451-T6-T62-T651(E) | 6061 | AMS4027-AMS4117-AMS4127 | T4-T42-T451-T6-T62-T651 | 68258.124 | 9.9 | 0.33 |  | ✓ | MMPSD-12 July 2017
| 2024_T351-T361-T4-T42(E) | 2024 | AMS4120-AMSQQA225/6 | T351-T361-T4-T42 | 72394.98 | 10.5 | 0.33 |  | ✓ | MMPSD-12 July 2017
| A286_ST1650-ST1800(E) | A286 | AMS5731-AMS5732-AMS5734-AMS5737 | ST1650-ST1800 | 200637.516 | 29.1 | 0.31 |  | ✓ | MMPSD-12 July 2017
| 4340_QT(E) | 4340 | AMS6414 | QT | 199948.04 | 29 | 0.32 |  | ✓ | MMPSD-12 July 2017
| C17200_TF00(E) | C17200 | AMS4533-AMS4535 | TF00 | 127553.06 | 18.5 | 0.27 |  | ✓ | MMPSD-12 July 2017
| 4130_NTR(E) | 4130 | AMS6345 | NTR | 199948.04 | 29 | 0.32 |  | ✓ | MMPSD-12 July 2017
| 17-4PH_H900-1150(E) | 17-4PH | AMS5604-AMS5643 | H900-1150 | 196500.66 | 28.5 | 0.27 |  | ✓ | MMPSD-12 July 2017
| 15-5PH_H900-1025(E) | 15-5PH | AMS5659-AMS5862 | H900-1025 | 196500.66 | 28.5 | 0.27 |  | ✓ | MMPSD-12 July 2017
| X1820(E) | X1820 |  |  | 6961 | 1.009607 | 0.35 |  | ✓ | NHBB実施の社内試験結果より
| MINELON-ST(E) | MINELON-ST |  |  | 3100 | 0.4496168 | 0.35 |  | ✓ | D14Q80、測定結果上はν=0.33だが内部摩擦による誤差を考慮してν=0.35とする
| 17-4PH_H900(P) | 17-4PH | AMS5643 | H900 | 196500.66 | 28.5 | 0.27 | ✓ | ✓ | MMPSD-12 July 2017より、R-O線図から真応力ひずみ線図を推定、入力値の範囲外は外挿近似
| 17-4PH_H925(P) | 17-4PH | AMS5643 | H925 | 196500.66 | 28.5 | 0.27 | ✓ | ✓ | MMPSD-12 July 2018より、R-O線図から真応力ひずみ線図を推定、入力値の範囲外は外挿近似
| 17-4PH_H1025(P) | 17-4PH | AMS5643 | H1025 | 196500.66 | 28.5 | 0.27 | ✓ | ✓ | MMPSD-12 July 2019より、R-O線図から真応力ひずみ線図を推定、入力値の範囲外は外挿近似
| 17-4PH_H1075(P) | 17-4PH | AMS5643 | H1075 | 196500.66 | 28.5 | 0.27 | ✓ | ✓ | MMPSD-12 July 2020より、R-O線図から真応力ひずみ線図を推定、入力値の範囲外は外挿近似
| 17-4PH_H1100(P) | 17-4PH | AMS5643 | H1100 | 196500.66 | 28.5 | 0.27 | ✓ | ✓ | MMPSD-12 July 2021より、R-O線図から真応力ひずみ線図を推定、入力値の範囲外は外挿近似
| 17-4PH_H1150(P) | 17-4PH | AMS5643 | H1150 | 196500.66 | 28.5 | 0.27 | ✓ | ✓ | MMPSD-12 July 2022より、R-O線図から真応力ひずみ線図を推定、入力値の範囲外は外挿近似
| 15-5PH_H900(P) | 15-5PH | AMS5659 | H900 | 196500.66 | 28.5 | 0.27 | ✓ | ✓ | MMPSD-12 July 2023より、R-O線図から真応力ひずみ線図を推定、入力値の範囲外は外挿近似
| 15-5PH_H925(P) | 15-5PH | AMS5659 | H925 | 196500.66 | 28.5 | 0.27 | ✓ | ✓ | MMPSD-12 July 2024より、R-O線図から真応力ひずみ線図を推定、入力値の範囲外は外挿近似
| 15-5PH_H1025(P) | 15-5PH | AMS5659 | H1025 | 196500.66 | 28.5 | 0.27 | ✓ | ✓ | MMPSD-12 July 2025より、R-O線図から真応力ひずみ線図を推定、入力値の範囲外は外挿近似
| 15-5PH_H1075(P) | 15-5PH | AMS5659 | H1075 | 196500.66 | 28.5 | 0.27 | ✓ | ✓ | MMPSD-12 July 2026より、R-O線図から真応力ひずみ線図を推定、入力値の範囲外は外挿近似
| 15-5PH_H1100(P) | 15-5PH | AMS5659 | H1100 | 196500.66 | 28.5 | 0.27 | ✓ | ✓ | MMPSD-12 July 2027より、R-O線図から真応力ひずみ線図を推定、入力値の範囲外は外挿近似
| 15-5PH_H1150(P) | 15-5PH | AMS5659 | H1150 | 196500.66 | 28.5 | 0.27 | ✓ | ✓ | MMPSD-12 July 2028より、R-O線図から真応力ひずみ線図を推定、入力値の範囲外は外挿近似
| 2024_T351(P) | 2024 | AMS4152,AMS4164,AMS4165,AMSQQA200/3 | T351 | 74463.408 | 10.8 | 0.33 | ✓ | ✓ | MMPSD-12 July 2029より、R-O線図から真応力ひずみ線図を推定、入力値の範囲外は外挿近似
| TOUGHMET3_TX00(P) | TOUGHMET3 | AMS4596 | TX00 | 144100.484 | 20.9 | 0.33 | ✓ | ✓ | MMPSD-12 July 2030より、R-O線図から真応力ひずみ線図を推定、入力値の範囲外は外挿近似
| PTFE(E) |  |  |  | 550 | 0.07977072 | 0.46 |  | ✓ | 一般
| L1390(E) | L1390 |  |  | 4413 | 0.6400513 | 0.35 |  | ✓ | NHBB実施の社内試験結果より
| 410_H1121(P) | 410 |  | H1121 | 200000 | 29.00754 | 0.27 | ✓ | ✓ | 藤沢工場の材料本に記載されたSS曲線とMatwebの物性値を参考
|  |  |  | N | normalized
|  |  |  | T | tempered
|  |  |  | R | stress relieved
|  |  |  | Q | quenched

## 15-5PH_H900
15-5PH_AMS5659_H900
| parameter |  | R-O line_H900_eng_total strain |  |  | R-O line_H900_true_total strain | [5 empty] | R-O line_H900_true_plastic strain |  |  | table data for fea |  | fea line_H900_total strain
| E | 28500 | εeng | σeng | Eeng | εtrue | σtrue | Etrue | εtrue | εelastic | εplastic | εfea | σfea | Efea | εfea | σfea | εfea | σfea | Efea
| σty | 170 | [-] | [KSI] | [KSI] | [-] | [KSI] | [KSI] | [-] | [-] | [-] | [-] | [KSI] | [KSI] | [-] | [MPa] | [-] | [KSI] | [KSI]
| K | 0.095% | 0 | 0 | #N/A | 0 | 0 | #N/A | 0 | 0 | 0 | 0 | 110.4249 | #N/A | 0 | 761.353 | 0 | 0 | #N/A
| n | 13 | 0.0001754386 | 5 | 28500 | 0.0001754232 | 5.000877 | 28507.5 | 0.0001754232 | 0.0001754694 | -4.616625e-08 | 4.933373e-07 | 115.4647 | 10215704.2 | 5e-07 | 796.101 | 0.003874559 | 110.4249 | 28500
|  |  | 0.0003508772 | 10 | 28500 | 0.0003508156 | 10.00351 | 28522.5 | 0.0003508156 | 0.0003510003 | -1.846578e-07 | 2.648484e-06 | 120.5065 | 2339413.9 | 2.6e-06 | 830.863 | 0.004051887 | 115.4647 | 28420.71
| F0.70 line |  | 0.0005263158 | 15 | 28500 | 0.0005261773 | 15.00789 | 28537.51 | 0.0005261773 | 0.0005265928 | -4.154639e-07 | 7.50751e-06 | 125.5504 | 1038054.2 | 7.5e-06 | 865.64 | 0.004230947 | 120.5065 | 28156.98
| σ | ε | 0.0007017544 | 20 | 28500 | 0.0007015083 | 20.01404 | 28552.52 | 0.0007015083 | 0.0007022468 | -7.385737e-07 | 1.664792e-05 | 130.5968 | 552090.6 | 1.66e-05 | 900.433 | 0.004412786 | 125.5504 | 27738.44
| 0 | 0 | 0.000877193 | 25 | 28500 | 0.0008768085 | 25.02193 | 28567.54 | 0.0008768085 | 0.0008779624 | -1.153976e-06 | 3.241866e-05 | 135.6459 | 320157.4 | 3.24e-05 | 935.246 | 0.00459899 | 130.5968 | 27100.99
| 999 | 0.05007519 | 0.001052632 | 30 | 28500 | 0.001052078 | 30.03158 | 28582.55 | 0.001052078 | 0.00105374 | -1.661661e-06 | 5.826447e-05 | 140.6984 | 195486.2 | 5.83e-05 | 970.082 | 0.004791923 | 135.6459 | 26170.35
|  |  | 0.00122807 | 35 | 28500 | 0.001227317 | 35.04298 | 28597.57 | 0.001227317 | 0.001229578 | -2.261617e-06 | 9.916599e-05 | 145.7551 | 123632.6 | 9.92e-05 | 1004.947 | 0.00499505 | 140.6984 | 24873.66
| F0.85 line |  | 0.001403509 | 40 | 28500 | 0.001402525 | 40.05614 | 28612.6 | 0.001402525 | 0.001405479 | -2.953828e-06 | 0.0001622304 | 150.8175 | 80272.48 | 0.0001622 | 1039.85 | 0.005213381 | 145.7551 | 23160.91
| σ | ε | 0.001578947 | 45 | 28500 | 0.001577702 | 45.07105 | 28627.62 | 0.001577702 | 0.00158144 | -3.738272e-06 | 0.0002574752 | 155.8873 | 53229.37 | 0.0002575 | 1074.805 | 0.005454072 | 150.8175 | 21032.58
| 0 | 0 | 0.001754386 | 50 | 28499.99 | 0.001752849 | 50.08772 | 28642.64 | 0.001752849 | 0.001757464 | -4.614891e-06 | 0.0003988582 | 160.9674 | 35931.23 | 0.0003989 | 1109.831 | 0.005727205 | 155.8873 | 18561.71
| 999 | 0.04123839 | 0.001929825 | 55 | 28499.95 | 0.001927965 | 55.10614 | 28657.65 | 0.001927965 | 0.001933549 | -5.583539e-06 | 0.000605617 | 166.0616 | 24638.54 | 0.0006056 | 1144.955 | 0.006046836 | 160.9674 | 15893.54
|  |  | 0.002105264 | 60 | 28499.86 | 0.002103051 | 60.12632 | 28672.59 | 0.002103051 | 0.002109695 | -6.643847e-06 | 0.0009039953 | 171.1755 | 17139.12 | 0.000904 | 1180.214 | 0.00643234 | 166.0616 | 13214.48
| formula n(ref.) |  | 0.002280705 | 65 | 28499.63 | 0.002278108 | 65.14825 | 28687.4 | 0.002278108 | 0.002285903 | -7.794923e-06 | 0.001329446 | 176.3169 | 12084.52 | 0.0013294 | 1215.663 | 0.006910154 | 171.1755 | 10702.77
| F0.70 | 192 | 0.00245615 | 70 | 28499.07 | 0.002453138 | 70.17193 | 28701.88 | 0.002453138 | 0.002462173 | -9.034761e-06 | 0.001929414 | 181.4963 | 8632.867 | 0.0019294 | 1251.374 | 0.007516003 | 176.3169 | 8486.212
| F0.85 | 174 | 0.002631602 | 75 | 28497.81 | 0.002628145 | 75.19737 | 28715.67 | 0.002628145 | 0.002638504 | -1.035908e-05 | 0.002766823 | 186.7285 | 6247.979 | 0.0027668 | 1287.448 | 0.008297707 | 181.4963 | 6625.847
| n | 15.69848 | 0.00280707 | 80 | 28495.14 | 0.002803138 | 80.22457 | 28728.03 | 0.002803138 | 0.002814897 | -1.175923e-05 | 0.003924386 | 192.033 | 4582.537 | 0.0039244 | 1324.022 | 0.009318699 | 186.7285 | 5124.54
|  |  | 0.002982572 | 85 | 28489.73 | 0.002978133 | 85.25352 | 28737.65 | 0.002978133 | 0.002991352 | -1.321847e-05 | 0.005509876 | 197.4367 | 3408.194 | 0.0055099 | 1361.279 | 0.01066239 | 192.033 | 3947.772
| ROW# | 27 | 0.003158139 | 90 | 28479.25 | 0.003153162 | 90.28423 | 28742.17 | 0.003153162 | 0.003167868 | -1.470571e-05 | 0.007662485 | 202.975 | 2572.827 | 0.0076625 | 1399.464 | 0.01243748 | 197.4367 | 3044.157
|  |  | 0.003333826 | 95 | 28459.68 | 0.003328281 | 95.31671 | 28737.54 | 0.003328281 | 0.003344446 | -1.616526e-05 | 0.01056036 | 208.695 | 1973.873 | 0.0105604 | 1438.902 | 0.01478441 | 202.975 | 2359.797
|  |  | 0.003509731 | 100 | 28424.37 | 0.003503586 | 100.351 | 28717.06 | 0.003503586 | 0.003521087 | -1.750043e-05 | 0.01442933 | 214.6588 | 1541.434 | 0.0144293 | 1480.021 | 0.01788299 | 208.695 | 1846.02
|  |  | 0.003686019 | 105 | 28362.67 | 0.003679242 | 105.387 | 28669.99 | 0.003679242 | 0.003697791 | -1.854817e-05 | 0.01955281 | 220.9473 | 1227.397 | 0.0195528 | 1523.379 | 0.02196122 | 214.6588 | 1462.343
|  |  | 0.00386296 | 110 | 28257.97 | 0.003855518 | 110.4249 | 28579.6 | 0.003855518 | 0.003874559 | -1.904049e-05 | 0.02628251 | 227.6659 | 998.3498 | 0.0262825 | 1569.702 | 0.02730535 | 220.9473 | 1176.72
|  |  | 0.004040989 | 115 | 28085.34 | 0.004032846 | 115.4647 | 28420.71 | 0.004032846 | 0.004051393 | -1.854715e-05 | 0.03504949 | 234.9505 | 830.9074 | 0.0350495 | 1619.927 | 0.03427079 | 227.6659 | 964.5614
|  |  | 0.004220789 | 120 | 27808.77 | 0.004211906 | 120.5065 | 28156.98 | 0.004211906 | 0.004228298 | -1.6392e-05 | 0.04637464 | 242.9754 | 708.5974 | 0.0463746 | 1675.257 | 0.04329337 | 234.9505 | 807.3688
|  |  | 0.004403412 | 125 | 27378.78 | 0.004393745 | 125.5504 | 27738.44 | 0.004393745 | 0.004405278 | -1.153298e-05 | 0.06087703 | 251.9635 | 619.7657 | 0.060877 | 1737.228 | 0.05490009 | 242.9754 | 691.4069
|  |  | 0.004590454 | 130 | 26731.96 | 0.00457995 | 130.5968 | 27100.99 | 0.00457995 | 0.004582342 | -2.392573e-06 | 0.0792783 | 262.1975 | 556.1568 | 0.0792783 | 1807.789 | 0.06971785 | 251.9635 | 606.5751
|  |  | 0.004784291 | 135 | 25794.84 | 0.004772883 | 135.6459 | 26170.35 | 0.004772883 | 0.004759505 | 1.337817e-05 | 0.1024002 | 274.0347 | 511.9449 | 0.1024002 | 1889.403 | 0.08847821 | 262.1975 | 545.5116
|  |  | 0.00498841 | 140 | 24495.52 | 0.004976009 | 140.6984 | 24873.66 | 0.004976009 | 0.004936785 | 3.922398e-05 | 0.1311528 | 287.9242 | 483.0715 | 0.1311528 | 1985.168 | 0.1120155 | 274.0347 | 502.9112
|  |  | 0.005207855 | 145 | 22784.77 | 0.005194341 | 145.7551 | 23160.91 | 0.005194341 | 0.005114215 | 8.01255e-05 | 0.1665089 | 304.4282 | 466.7915 | 0.1665089 | 2098.959 | 0.1412554 | 287.9242 | 475.0199
|  |  | 0.005449828 | 150 | 20663.48 | 0.005435031 | 150.8175 | 21032.58 | 0.005435031 | 0.005291841 | 0.0001431899 | 0.2094654 | 324.2468 | 461.3667 | 0.2094654 | 2235.604 | 0.1771906 | 304.4282 | 459.2693
|  |  | 0.005724487 | 155 | 18204.37 | 0.005708164 | 155.8873 | 18561.71 | 0.005708164 | 0.00546973 | 0.0002384347 | 0.2609873 | 348.2489 | 465.8604 | 0.2609873 | 2401.092 | 0.2208425 | 324.2468 | 454.0169
|  |  | 0.006045999 | 160 | 15551.52 | 0.006027795 | 160.9674 | 15893.54 | 0.006027795 | 0.005647978 | 0.0003798177 | 0.3219413 | 377.5074 | 480.0097 | 0.3219413 | 2602.823 | 0.2732066 | 348.2489 | 458.368
|  |  | 0.006433908 | 165 | 12889.61 | 0.006413299 | 166.0616 | 13214.48 | 0.006413299 | 0.005826723 | 0.0005865765 | 0.3930218 | 413.3427 | 504.1519 | 0.3930218 | 2849.899 | 0.3351872 | 377.5074 | 472.059
|  |  | 0.006914912 | 170 | 10394.93 | 0.006891114 | 171.1755 | 10702.77 | 0.006891114 | 0.006006159 | 0.0008849548 | 0.4746812 | 457.3733 | 539.198 | 0.4746812 | 3153.479 | 0.407525 | 413.3427 | 495.3887
|  |  | 0.007525136 | 175 | 8193.722 | 0.007496963 | 176.3169 | 8486.212 | 0.007496963 | 0.006186558 | 0.001310405 | 0.5670752 | 511.5756 | 586.6428 | 0.5670752 | 3527.191 | 0.4907294 | 457.3733 | 529.1862
|  |  | 0.008313029 | 180 | 6346.035 | 0.008278666 | 181.4963 | 6625.847 | 0.008278666 | 0.006368293 | 0.001910373 | 0.6700321 | 578.3546 | 648.611 | 0.6700321 | 3987.616 | 0.5850252 | 511.5756 | 574.8109
|  |  | 0.009343035 | 185 | 4854.342 | 0.009299659 | 186.7285 | 5124.54 | 0.009299659 | 0.006551876 | 0.002747783 | 0.7830529 | 660.6268 | 727.939 | 0.7830529 | 4554.863 | 0.6903253 | 578.3546 | 634.1782
|  |  | 0.01070019 | 190 | 3684.181 | 0.01064335 | 192.033 | 3947.772 | 0.01064335 | 0.006738001 | 0.003905346 | 0.9053409 | 761.9175 | 828.2962 | 0.9053409 | 5253.238 | 0.8062328 | 660.6268 | 709.8092
|  |  | 0.01249587 | 195 | 2784.462 | 0.01241844 | 197.4367 | 3044.157 | 0.01241844 | 0.006927603 | 0.005490836 | #N/A | #N/A | #N/A | #N/A | #N/A | 0.9320749 | 761.9175 | 804.9033
|  |  | 0.01487492 | 200 | 2101.677 | 0.01476537 | 202.975 | 2359.797 | 0.01476537 | 0.007121929 | 0.007643445 | #N/A | #N/A | #N/A | #N/A | #N/A | #N/A | #N/A | #N/A
|  |  | 0.01802446 | 205 | 1587.532 | 0.01786395 | 208.695 | 1846.02 | 0.01786395 | 0.007322632 | 0.01054132 | #N/A | #N/A | #N/A | #N/A | #N/A | #N/A | #N/A | #N/A
|  |  | 0.02218468 | 210 | 1201.861 | 0.02194218 | 214.6588 | 1462.343 | 0.02194218 | 0.007531887 | 0.01441029 | #N/A | #N/A | #N/A | #N/A | #N/A | #N/A | #N/A | #N/A
|  |  | 0.02766199 | 215 | 912.8564 | 0.02728631 | 220.9473 | 1176.72 | 0.02728631 | 0.007752538 | 0.01953377 | #N/A | #N/A | #N/A | #N/A | #N/A | #N/A | #N/A | #N/A
|  |  | 0.03484509 | 220 | 696.0779 | 0.03425175 | 227.6659 | 964.5614 | 0.03425175 | 0.007988278 | 0.02626347 | #N/A | #N/A | #N/A | #N/A | #N/A | #N/A | #N/A | #N/A
|  |  | 0.04422432 | 225 | 533.0932 | 0.04327433 | 234.9505 | 807.3688 | 0.04327433 | 0.008243876 | 0.03503045 | #N/A | #N/A | #N/A | #N/A | #N/A | #N/A | #N/A | #N/A
|  |  | 0.05641495 | 230 | 410.1511 | 0.05488105 | 242.9754 | 691.4069 | 0.05488105 | 0.008525454 | 0.04635559 | #N/A | #N/A | #N/A | #N/A | #N/A | #N/A | #N/A | #N/A
|  |  | 0.0721852 | 235 | 317.0525 | 0.06969881 | 251.9635 | 606.5751 | 0.06969881 | 0.008840825 | 0.06085799 | #N/A | #N/A | #N/A | #N/A | #N/A | #N/A | #N/A | #N/A
|  |  | 0.09248964 | 240 | 246.2515 | 0.08845917 | 262.1975 | 545.5116 | 0.08845917 | 0.009199913 | 0.07925926 | #N/A | #N/A | #N/A | #N/A | #N/A | #N/A | #N/A | #N/A
|  |  | 0.1185089 | 245 | 192.1654 | 0.1119965 | 274.0347 | 502.9112 | 0.1119965 | 0.009615252 | 0.1023812 | #N/A | #N/A | #N/A | #N/A | #N/A | #N/A | #N/A | #N/A
|  |  | 0.1516968 | 250 | 150.6574 | 0.1412363 | 287.9242 | 475.0199 | 0.1412363 | 0.0101026 | 0.1311337 | #N/A | #N/A | #N/A | #N/A | #N/A | #N/A | #N/A | #N/A
|  |  | 0.1938359 | 255 | 118.6546 | 0.1771716 | 304.4282 | 459.2693 | 0.1771716 | 0.01068169 | 0.1664899 | #N/A | #N/A | #N/A | #N/A | #N/A | #N/A | #N/A | #N/A
|  |  | 0.2471032 | 260 | 93.86624 | 0.2208234 | 324.2468 | 454.0169 | 0.2208234 | 0.01137708 | 0.2094463 | #N/A | #N/A | #N/A | #N/A | #N/A | #N/A | #N/A | #N/A
|  |  | 0.3141467 | 265 | 74.57844 | 0.2731876 | 348.2489 | 458.368 | 0.2731876 | 0.01221926 | 0.2609683 | #N/A | #N/A | #N/A | #N/A | #N/A | #N/A | #N/A | #N/A
|  |  | 0.3981755 | 270 | 59.50341 | 0.3351682 | 377.5074 | 472.059 | 0.3351682 | 0.01324587 | 0.3219223 | #N/A | #N/A | #N/A | #N/A | #N/A | #N/A | #N/A | #N/A
|  |  | 0.5030645 | 275 | 47.66945 | 0.407506 | 413.3427 | 495.3887 | 0.407506 | 0.01450325 | 0.3930027 | #N/A | #N/A | #N/A | #N/A | #N/A | #N/A | #N/A | #N/A
|  |  | 0.6334762 | 280 | 38.34012 | 0.4907104 | 457.3733 | 529.1862 | 0.4907104 | 0.01604819 | 0.4746622 | #N/A | #N/A | #N/A | #N/A | #N/A | #N/A | #N/A | #N/A
|  |  | 0.7950021 | 285 | 30.95478 | 0.5850062 | 511.5756 | 574.8109 | 0.5850062 | 0.01795002 | 0.5670562 | #N/A | #N/A | #N/A | #N/A | #N/A | #N/A | #N/A | #N/A
|  |  | 0.9943261 | 290 | 25.08478 | 0.6903062 | 578.3546 | 634.1782 | 0.6903062 | 0.02029314 | 0.6700131 | #N/A | #N/A | #N/A | #N/A | #N/A | #N/A | #N/A | #N/A
|  |  | 1.239413 | 295 | 20.40093 | 0.8062138 | 660.6268 | 709.8092 | 0.8062138 | 0.02317989 | 0.7830339 | #N/A | #N/A | #N/A | #N/A | #N/A | #N/A | #N/A | #N/A
|  |  | 1.539725 | 300 | 16.64935 | 0.9320558 | 761.9175 | 804.9033 | 0.9320558 | 0.02673395 | 0.9053219 | #N/A | #N/A | #N/A | #N/A | #N/A | #N/A | #N/A | #N/A
Note on C23: SHINGO OZAKI: （1）U7<C3かつU7が最大となる値を入力。 （2）QR行の全ての黄色セルをコピー、MENTATのテーブル特性にペースト。

## 15-5PH_H925
15-5PH_AMS5659_H925
| parameter |  | R-O line_H925_eng_total strain |  |  | R-O line_H925_true_total strain | [5 empty] | R-O line_H925_true_plastic strain |  |  | table data for fea |  | fea line_H925_total strain
| E | 28500 | εeng | σeng | Eeng | εtrue | σtrue | Etrue | εtrue | εelastic | εplastic | εfea | σfea | Efea | εfea | σfea | εfea | σfea | Efea
| σty | 155 | [-] | [KSI] | [KSI] | [-] | [KSI] | [KSI] | [-] | [-] | [-] | [-] | [KSI] | [KSI] | [-] | [MPa] | [-] | [KSI] | [KSI]
| K | 0.038% | 0 | 0 | #N/A | 0 | 0 | #N/A | 0 | 0 | 0 | 0 | 110.425 | #N/A | 0 | 761.354 | 0 | 0 | #N/A
| n | 13 | 0.0001754386 | 5 | 28500 | 0.0001754232 | 5.000877 | 28507.5 | 0.0001754232 | 0.0001754694 | -4.616625e-08 | 1.338725e-06 | 115.4649 | 3764694.8 | 1.3e-06 | 796.103 | 0.003874563 | 110.425 | 28500
|  |  | 0.0003508772 | 10 | 28500 | 0.0003508156 | 10.00351 | 28522.5 | 0.0003508156 | 0.0003510003 | -1.846578e-07 | 4.916599e-06 | 120.5069 | 1409206.5 | 4.9e-06 | 830.866 | 0.00405274 | 115.4649 | 28285.87
| F0.70 line |  | 0.0005263158 | 15 | 28500 | 0.0005261773 | 15.00789 | 28537.51 | 0.0005261773 | 0.0005265928 | -4.154639e-07 | 1.21187e-05 | 125.5511 | 700385.4 | 1.21e-05 | 865.645 | 0.004233229 | 120.5069 | 27935.04
| σ | ε | 0.0007017544 | 20 | 28500 | 0.0007015083 | 20.01404 | 28552.52 | 0.0007015083 | 0.0007022468 | -7.385737e-07 | 2.504176e-05 | 130.598 | 390531.2 | 2.5e-05 | 900.442 | 0.004417422 | 125.5511 | 27385.63
| 0 | 0 | 0.000877193 | 25 | 28500 | 0.0008768085 | 25.02193 | 28567.54 | 0.0008768085 | 0.0008779624 | -1.153976e-06 | 4.680785e-05 | 135.648 | 232011.6 | 4.68e-05 | 935.26 | 0.004607428 | 130.598 | 26561.6
| 999 | 0.05007519 | 0.001052632 | 30 | 28500 | 0.001052078 | 30.03158 | 28582.55 | 0.001052078 | 0.00105374 | -1.661661e-06 | 8.199535e-05 | 140.7019 | 143627.6 | 8.2e-05 | 970.106 | 0.004806386 | 135.648 | 25382.1
|  |  | 0.00122807 | 35 | 28500 | 0.001227317 | 35.04298 | 28597.57 | 0.001227317 | 0.001229578 | -2.261616e-06 | 0.0001372238 | 145.7609 | 91601.11 | 0.0001372 | 1004.986 | 0.005018904 | 140.7019 | 23781.12
| F0.85 line |  | 0.001403509 | 40 | 28500 | 0.001402525 | 40.05614 | 28612.6 | 0.001402525 | 0.001405479 | -2.953826e-06 | 0.0002219384 | 150.8267 | 59798.61 | 0.0002219 | 1039.914 | 0.00525164 | 145.7609 | 21736.95
| σ | ε | 0.001578947 | 45 | 28499.99 | 0.001577702 | 45.07105 | 28627.62 | 0.001577702 | 0.00158144 | -3.738262e-06 | 0.0003494512 | 155.9019 | 39801.43 | 0.0003495 | 1074.906 | 0.005514103 | 150.8267 | 19301.1
| 0 | 0 | 0.001754386 | 50 | 28499.98 | 0.001752849 | 50.08772 | 28642.64 | 0.001752849 | 0.001757464 | -4.614853e-06 | 0.0005383078 | 160.9901 | 26942.3 | 0.0005383 | 1109.988 | 0.005819693 | 155.9019 | 16607.86
| 999 | 0.04123839 | 0.001929825 | 55 | 28499.94 | 0.001927965 | 55.10614 | 28657.63 | 0.001927965 | 0.001933549 | -5.583407e-06 | 0.0008140641 | 166.0966 | 18518.11 | 0.0008141 | 1145.196 | 0.006187084 | 160.9901 | 13849.63
|  |  | 0.002105265 | 60 | 28499.82 | 0.002103052 | 60.12632 | 28672.55 | 0.002103052 | 0.002109695 | -6.643436e-06 | 0.001211574 | 171.2287 | 12910.63 | 0.0012116 | 1180.581 | 0.006642015 | 166.0966 | 11224.74
| formula n(ref.) |  | 0.002280706 | 65 | 28499.5 | 0.00227811 | 65.14825 | 28687.28 | 0.00227811 | 0.002285903 | -7.793761e-06 | 0.001777902 | 176.3967 | 9125.407 | 0.0017779 | 1216.213 | 0.007219598 | 171.2287 | 8885.471
| F0.70 | 192 | 0.002456153 | 70 | 28498.76 | 0.002453141 | 70.17193 | 28701.57 | 0.002453141 | 0.002462173 | -9.031717e-06 | 0.002575999 | 181.6147 | 6538.069 | 0.002576 | 1252.19 | 0.007967259 | 176.3967 | 6912.193
| F0.85 | 174 | 0.002631609 | 75 | 28497.09 | 0.002628153 | 75.19737 | 28714.94 | 0.002628153 | 0.002638504 | -1.035162e-05 | 0.003689285 | 186.9021 | 4749.406 | 0.0036893 | 1288.645 | 0.008948444 | 181.6147 | 5318.072
| n | 15.69848 | 0.002807088 | 80 | 28493.54 | 0.002803155 | 80.22457 | 28726.43 | 0.002803155 | 0.002814897 | -1.174197e-05 | 0.00522729 | 192.2853 | 3500.104 | 0.0052273 | 1325.761 | 0.01024725 | 186.9021 | 4070.992
|  |  | 0.00298261 | 85 | 28486.35 | 0.002978171 | 85.25352 | 28734.26 | 0.002978171 | 0.002991352 | -1.318052e-05 | 0.007332511 | 197.7996 | 2619.344 | 0.0073325 | 1363.781 | 0.01197414 | 192.2853 | 3117.27
| ROW# | 27 | 0.003158219 | 90 | 28472.42 | 0.003153242 | 90.28424 | 28735.3 | 0.003153242 | 0.003167868 | -1.462596e-05 | 0.01018859 | 203.4923 | 1993.175 | 0.0101886 | 1403.03 | 0.01427285 | 197.7996 | 2398.872
|  |  | 0.003333988 | 95 | 28446.43 | 0.003328442 | 95.31673 | 28724.21 | 0.003328442 | 0.003344447 | -1.600425e-05 | 0.01402989 | 209.4259 | 1544.703 | 0.0140299 | 1443.942 | 0.01732867 | 203.4923 | 1862.892
|  |  | 0.003510047 | 100 | 28399.57 | 0.003503901 | 100.351 | 28692.1 | 0.003503901 | 0.003521088 | -1.71869e-05 | 0.01915233 | 215.683 | 1221.498 | 0.0191523 | 1487.083 | 0.02137817 | 209.4259 | 1465.284
|  |  | 0.003686615 | 105 | 28317.75 | 0.003679836 | 105.3871 | 28624.78 | 0.003679836 | 0.003697793 | -1.795718e-05 | 0.02592533 | 222.3712 | 987.4753 | 0.0259253 | 1533.196 | 0.02672016 | 215.683 | 1171.297
|  |  | 0.00386405 | 110 | 28179.2 | 0.003856604 | 110.425 | 28500.28 | 0.003856604 | 0.003874563 | -1.795889e-05 | 0.0348041 | 229.6304 | 817.5903 | 0.0348041 | 1583.246 | 0.03372782 | 222.3712 | 954.4068
|  |  | 0.004042932 | 115 | 27951.47 | 0.004034781 | 115.4649 | 28285.87 | 0.004034781 | 0.004051401 | -1.662017e-05 | 0.04634142 | 237.6412 | 694.3451 | 0.0463414 | 1638.479 | 0.0428613 | 229.6304 | 794.7899
|  |  | 0.004224167 | 120 | 27588.5 | 0.00421527 | 120.5069 | 27935.04 | 0.00421527 | 0.004228312 | -1.304229e-05 | 0.06119708 | 246.6357 | 605.456 | 0.0611971 | 1700.494 | 0.05467971 | 237.6412 | 677.8311
|  |  | 0.004409155 | 125 | 27028.75 | 0.004399463 | 125.5511 | 27385.63 | 0.004399463 | 0.004405303 | -5.840194e-06 | 0.08014281 | 256.9097 | 542.2873 | 0.0801428 | 1771.331 | 0.06985096 | 246.6357 | 592.8612
|  |  | 0.004600017 | 130 | 26196.98 | 0.004589469 | 130.598 | 26561.6 | 0.004589469 | 0.004582386 | 7.082864e-06 | 0.1040595 | 268.8392 | 498.7925 | 0.1040595 | 1853.582 | 0.08915719 | 256.9097 | 532.1615
|  |  | 0.00479991 | 135 | 25013.3 | 0.004788427 | 135.648 | 25382.1 | 0.004788427 | 0.004759579 | 2.884895e-05 | 0.1339235 | 282.899 | 470.7955 | 0.1339235 | 1950.521 | 0.1134925 | 268.8392 | 490.2131
|  |  | 0.00501347 | 140 | 23412.62 | 0.005000945 | 140.7019 | 23781.12 | 0.005000945 | 0.004936908 | 6.403646e-05 | 0.1707777 | 299.6862 | 455.5027 | 0.1707777 | 2066.264 | 0.1438498 | 282.899 | 463.1448
|  |  | 0.005247401 | 145 | 21373.84 | 0.005233682 | 145.7609 | 21736.95 | 0.005233682 | 0.005114417 | 0.0001192649 | 0.2156863 | 319.9479 | 451.1759 | 0.2156863 | 2205.964 | 0.181293 | 299.6862 | 448.3372
|  |  | 0.005511276 | 150 | 18948.4 | 0.005496144 | 150.8267 | 19301.1 | 0.005496144 | 0.005292165 | 0.0002039796 | 0.2696719 | 344.6148 | 456.9167 | 0.2696719 | 2376.037 | 0.2269125 | 319.9479 | 444.1447
|  |  | 0.005818596 | 155 | 16269.64 | 0.005801734 | 155.9019 | 16607.86 | 0.005801734 | 0.005470241 | 0.0003314923 | 0.3336395 | 374.8417 | 472.5338 | 0.3336395 | 2584.443 | 0.2817637 | 344.6148 | 449.707
|  |  | 0.006188193 | 160 | 13528.27 | 0.006169125 | 160.9901 | 13849.63 | 0.006169125 | 0.005648776 | 0.0005203489 | 0.408294 | 412.0547 | 498.4698 | 0.408294 | 2841.018 | 0.3467918 | 374.8417 | 464.8269
|  |  | 0.006646044 | 165 | 10920.59 | 0.006624056 | 166.0966 | 11224.74 | 0.006624056 | 0.005827951 | 0.0007961052 | 0.4940651 | 458.0089 | 535.7781 | 0.4940651 | 3157.862 | 0.4227521 | 412.0547 | 489.9013
|  |  | 0.007227634 | 170 | 8597.122 | 0.007201639 | 171.2287 | 8885.471 | 0.007201639 | 0.006008024 | 0.001193615 | 0.5910497 | 514.8556 | 586.1409 | 0.5910497 | 3549.806 | 0.5101356 | 458.0089 | 525.8917
|  |  | 0.007980979 | 175 | 6637.058 | 0.0079493 | 176.3967 | 6912.193 | 0.0079493 | 0.006189357 | 0.001759943 | 0.6989853 | 585.2216 | 651.926 | 0.6989853 | 4034.963 | 0.6091148 | 514.8556 | 574.329
|  |  | 0.008970481 | 180 | 5053.048 | 0.008930485 | 181.6147 | 5318.072 | 0.008930485 | 0.006372445 | 0.00255804 | 0.8172578 | 672.3038 | 736.2846 | 0.8172578 | 4635.374 | 0.7195194 | 585.2216 | 637.347
|  |  | 0.01028179 | 185 | 3812.974 | 0.0102293 | 186.9021 | 4070.992 | 0.0102293 | 0.00655797 | 0.003671326 | 0.9449417 | 779.9788 | 843.2935 | 0.9449417 | 5377.767 | 0.8408474 | 672.3038 | 717.7421
|  |  | 0.01202794 | 190 | 2863.44 | 0.01195618 | 192.2853 | 3117.27 | 0.01195618 | 0.006746853 | 0.005209331 | 1.080864 | 912.9322 | 978.1544 | 1.0808643 | 6294.448 | 0.9723094 | 779.9788 | 819.0581
|  |  | 0.01435698 | 195 | 2146.816 | 0.01425489 | 197.7996 | 2398.872 | 0.01425489 | 0.006940337 | 0.007314553 | #N/A | #N/A | #N/A | #N/A | #N/A | 1.112897 | 912.9322 | 945.6969
|  |  | 0.01746141 | 200 | 1610.597 | 0.01731072 | 203.4923 | 1862.892 | 0.01731072 | 0.00714008 | 0.01017064 | #N/A | #N/A | #N/A | #N/A | #N/A | #N/A | #N/A | #N/A
|  |  | 0.02158997 | 205 | 1211.076 | 0.02136021 | 209.4259 | 1465.284 | 0.02136021 | 0.007348279 | 0.01401193 | #N/A | #N/A | #N/A | #N/A | #N/A | #N/A | #N/A | #N/A
|  |  | 0.0270619 | 210 | 913.7555 | 0.0267022 | 215.683 | 1171.297 | 0.0267022 | 0.007567824 | 0.01913437 | #N/A | #N/A | #N/A | #N/A | #N/A | #N/A | #N/A | #N/A
|  |  | 0.03428448 | 215 | 692.2729 | 0.03370987 | 222.3712 | 954.4068 | 0.03370987 | 0.007802497 | 0.02590737 | #N/A | #N/A | #N/A | #N/A | #N/A | #N/A | #N/A | #N/A
|  |  | 0.04377437 | 220 | 526.8765 | 0.04284335 | 229.6304 | 794.7899 | 0.04284335 | 0.008057206 | 0.03478614 | #N/A | #N/A | #N/A | #N/A | #N/A | #N/A | #N/A | #N/A
|  |  | 0.0561833 | 225 | 402.9357 | 0.05466175 | 237.6412 | 677.8311 | 0.05466175 | 0.008338289 | 0.04632346 | #N/A | #N/A | #N/A | #N/A | #N/A | #N/A | #N/A | #N/A
|  |  | 0.07232909 | 230 | 309.6782 | 0.069833 | 246.6357 | 592.8612 | 0.069833 | 0.008653884 | 0.06117912 | #N/A | #N/A | #N/A | #N/A | #N/A | #N/A | #N/A | #N/A
|  |  | 0.09323285 | 235 | 239.1914 | 0.08913923 | 256.9097 | 532.1615 | 0.08913923 | 0.009014376 | 0.08012485 | #N/A | #N/A | #N/A | #N/A | #N/A | #N/A | #N/A | #N/A
|  |  | 0.1201634 | 240 | 185.663 | 0.1134745 | 268.8392 | 490.2131 | 0.1134745 | 0.009432955 | 0.1040416 | #N/A | #N/A | #N/A | #N/A | #N/A | #N/A | #N/A | #N/A
|  |  | 0.1546899 | 245 | 144.8162 | 0.1438318 | 282.899 | 463.1448 | 0.1438318 | 0.009926282 | 0.1339055 | #N/A | #N/A | #N/A | #N/A | #N/A | #N/A | #N/A | #N/A
|  |  | 0.1987448 | 250 | 113.4947 | 0.181275 | 299.6862 | 448.3372 | 0.181275 | 0.01051531 | 0.1707597 | #N/A | #N/A | #N/A | #N/A | #N/A | #N/A | #N/A | #N/A
|  |  | 0.2546976 | 255 | 89.36113 | 0.2268946 | 319.9479 | 444.1447 | 0.2268946 | 0.01122624 | 0.2156683 | #N/A | #N/A | #N/A | #N/A | #N/A | #N/A | #N/A | #N/A
|  |  | 0.3254416 | 260 | 70.6773 | 0.2817457 | 344.6148 | 449.707 | 0.2817457 | 0.01209175 | 0.269654 | #N/A | #N/A | #N/A | #N/A | #N/A | #N/A | #N/A | #N/A
|  |  | 0.4144968 | 265 | 56.14498 | 0.3467738 | 374.8417 | 464.8269 | 0.3467738 | 0.01315234 | 0.3336215 | #N/A | #N/A | #N/A | #N/A | #N/A | #N/A | #N/A | #N/A
|  |  | 0.5261285 | 270 | 44.79016 | 0.4227341 | 412.0547 | 489.9013 | 0.4227341 | 0.01445806 | 0.4082761 | #N/A | #N/A | #N/A | #N/A | #N/A | #N/A | #N/A | #N/A
|  |  | 0.6654871 | 275 | 35.87866 | 0.5101176 | 458.0089 | 525.8917 | 0.5101176 | 0.01607049 | 0.4940471 | #N/A | #N/A | #N/A | #N/A | #N/A | #N/A | #N/A | #N/A
|  |  | 0.83877 | 280 | 28.85455 | 0.6090969 | 514.8556 | 574.329 | 0.6090969 | 0.01806511 | 0.5910317 | #N/A | #N/A | #N/A | #N/A | #N/A | #N/A | #N/A | #N/A
|  |  | 1.053409 | 285 | 23.29489 | 0.7195015 | 585.2216 | 637.347 | 0.7195015 | 0.02053409 | 0.6989674 | #N/A | #N/A | #N/A | #N/A | #N/A | #N/A | #N/A | #N/A
|  |  | 1.318289 | 290 | 18.87648 | 0.8408295 | 672.3038 | 717.7421 | 0.8408295 | 0.02358961 | 0.8172399 | #N/A | #N/A | #N/A | #N/A | #N/A | #N/A | #N/A | #N/A
|  |  | 1.643996 | 295 | 15.35123 | 0.9722914 | 779.9788 | 819.0581 | 0.9722914 | 0.02736768 | 0.9449237 | #N/A | #N/A | #N/A | #N/A | #N/A | #N/A | #N/A | #N/A
|  |  | 2.043107 | 300 | 12.52784 | 1.112879 | 912.9322 | 945.6969 | 1.112879 | 0.03203271 | 1.080846 | #N/A | #N/A | #N/A | #N/A | #N/A | #N/A | #N/A | #N/A
Note on C23: SHINGO OZAKI: （1）U7<C3かつU7が最大となる値を入力。 （2）QR行の全ての黄色セルをコピー、MENTATのテーブル特性にペースト。

## 15-5PH_H1025
15-5PH_AMS5659_H1025
| parameter |  | R-O line_H1025_eng_total strain |  |  | R-O line_H1025_true_total strain | [5 empty] | R-O line_H1025_true_plastic strain |  |  | table data for fea |  | fea line_H1025_total strain
| E | 28500 | εeng | σeng | Eeng | εtrue | σtrue | Etrue | εtrue | εelastic | εplastic | εfea | σfea | Efea | εfea | σfea | εfea | σfea | Efea
| σty | 152 | [-] | [KSI] | [KSI] | [-] | [KSI] | [KSI] | [-] | [-] | [-] | [-] | [KSI] | [KSI] | [-] | [MPa] | [-] | [KSI] | [KSI]
| K | 0.027% | 0 | 0 | #N/A | 0 | 0 | #N/A | 0 | 0 | 0 | 0 | 125.5486 | #N/A | 0 | 865.627 | 0 | 0 | #N/A
| n | 24 | 0.0001754386 | 5 | 28500 | 0.0001754232 | 5.000877 | 28507.5 | 0.0001754232 | 0.0001754694 | -4.616625e-08 | 1.47656e-06 | 130.5938 | 3416895.1 | 1.5e-06 | 900.413 | 0.004405212 | 125.5486 | 28500
|  |  | 0.0003508772 | 10 | 28500 | 0.0003508156 | 10.00351 | 28522.5 | 0.0003508156 | 0.0003510003 | -1.846578e-07 | 8.279832e-06 | 135.6416 | 741964.1 | 8.3e-06 | 935.216 | 0.004583715 | 130.5938 | 28264.25
| F0.70 line |  | 0.0005263158 | 15 | 28500 | 0.0005261773 | 15.00789 | 28537.51 | 0.0005261773 | 0.0005265928 | -4.154639e-07 | 2.736617e-05 | 140.693 | 264659.6 | 2.74e-05 | 970.044 | 0.004767634 | 135.6416 | 27445.77
| σ | ε | 0.0007017544 | 20 | 28500 | 0.0007015083 | 20.01404 | 28552.52 | 0.0007015083 | 0.0007022468 | -7.385737e-07 | 7.379217e-05 | 145.7503 | 108934.1 | 7.38e-05 | 1004.914 | 0.004963962 | 140.693 | 25729.33
| 0 | 0 | 0.000877193 | 25 | 28500 | 0.0008768085 | 25.02193 | 28567.54 | 0.0008768085 | 0.0008779624 | -1.153976e-06 | 0.0001792677 | 150.8189 | 48054.72 | 0.0001793 | 1039.86 | 0.005187839 | 145.7503 | 22589.89
| 999 | 0.05007519 | 0.001052632 | 30 | 28500 | 0.001052078 | 30.03158 | 28582.55 | 0.001052078 | 0.00105374 | -1.661661e-06 | 0.0004088861 | 155.9099 | 22171.29 | 0.0004089 | 1074.961 | 0.005471161 | 150.8189 | 17889.94
|  |  | 0.00122807 | 35 | 28500 | 0.001227317 | 35.04298 | 28597.57 | 0.001227317 | 0.001229578 | -2.261618e-06 | 0.0008930761 | 161.0462 | 10608.06 | 0.0008931 | 1110.375 | 0.005879408 | 155.9099 | 12470.21
| F0.85 line |  | 0.001403509 | 40 | 28500 | 0.001402525 | 40.05614 | 28612.6 | 0.001402525 | 0.001405479 | -2.953835e-06 | 0.001887201 | 166.2746 | 5259.277 | 0.0018872 | 1146.423 | 0.00654382 | 161.0462 | 7730.624
| σ | ε | 0.001578947 | 45 | 28500 | 0.001577702 | 45.07105 | 28627.63 | 0.001577702 | 0.00158144 | -3.738302e-06 | 0.003880012 | 171.6875 | 2716.246 | 0.00388 | 1183.744 | 0.007721397 | 166.2746 | 4439.947
| 0 | 0 | 0.001754386 | 50 | 28500 | 0.001752849 | 50.08772 | 28642.66 | 0.001752849 | 0.001757464 | -4.615008e-06 | 0.007785481 | 177.4647 | 1479.258 | 0.0077855 | 1223.577 | 0.009904136 | 171.6875 | 2479.895
| 999 | 0.04123839 | 0.001929825 | 55 | 28500 | 0.001927965 | 55.10614 | 28657.69 | 0.001927965 | 0.001933549 | -5.583942e-06 | 0.01526989 | 183.9483 | 866.2746 | 0.0152699 | 1268.279 | 0.01401231 | 177.4647 | 1406.267
|  |  | 0.002105263 | 60 | 28500 | 0.00210305 | 60.12632 | 28672.73 | 0.00210305 | 0.002109695 | -6.645094e-06 | 0.02928 | 191.778 | 558.8622 | 0.02928 | 1322.263 | 0.02172422 | 183.9483 | 840.7204
| formula n(ref.) |  | 0.002280702 | 65 | 28500 | 0.002278105 | 65.14825 | 28687.77 | 0.002278105 | 0.002285903 | -7.798453e-06 | 0.05482041 | 202.1299 | 405.3127 | 0.0548204 | 1393.637 | 0.03600905 | 191.778 | 548.1142
| F0.70 | 192 | 0.00245614 | 70 | 28500 | 0.002453129 | 70.17193 | 28702.82 | 0.002453129 | 0.002462173 | -9.044006e-06 | 0.09990612 | 217.1304 | 332.7107 | 0.0999061 | 1497.062 | 0.06191269 | 202.1299 | 399.6294
| F0.85 | 174 | 0.002631579 | 75 | 28500 | 0.002628122 | 75.19737 | 28717.87 | 0.002628122 | 0.002638504 | -1.038174e-05 | 0.1762616 | 240.5658 | 306.925 | 0.1762616 | 1658.643 | 0.1075247 | 217.1304 | 328.8714
| n | 15.69848 | 0.002807018 | 80 | 28499.99 | 0.002803085 | 80.22456 | 28732.91 | 0.002803085 | 0.002814897 | -1.181161e-05 | 0.2987196 | 279.0792 | 314.5028 | 0.2987196 | 1924.184 | 0.1847025 | 240.5658 | 303.6549
|  |  | 0.002982456 | 85 | 28499.97 | 0.002978018 | 85.25351 | 28747.95 | 0.002978018 | 0.002991351 | -1.333351e-05 | 0.481963 | 344.1646 | 355.1859 | 0.481963 | 2372.932 | 0.3085119 | 279.0792 | 311.0701
| ROW# | 30 | 0.003157896 | 90 | 28499.89 | 0.00315292 | 90.28421 | 28762.92 | 0.00315292 | 0.003167867 | -1.494705e-05 | 0.7346862 | 455.4466 | 440.3314 | 0.7346862 | 3140.195 | 0.4940389 | 344.1646 | 350.8138
|  |  | 0.003333337 | 95 | 28499.6 | 0.003327793 | 95.31667 | 28777.7 | 0.003327793 | 0.003344444 | -1.665097e-05 | 1.054546 | 646.0096 | 595.7701 | 1.0545462 | 4454.081 | 0.7506668 | 455.4466 | 433.6317
|  |  | 0.003508784 | 100 | 28498.66 | 0.003502642 | 100.3509 | 28791.82 | 0.003502642 | 0.003521083 | -1.844127e-05 | 1.428143 | 970.9608 | 869.7905 | 1.4281433 | 6694.542 | 1.077213 | 646.0096 | 583.571
|  |  | 0.003684248 | 105 | 28495.78 | 0.003677478 | 105.3868 | 28803.99 | 0.003677478 | 0.003697784 | -2.030612e-05 | 1.835724 | 1521.036 | 1349.609 | 1.8357244 | 10487.179 | 1.462212 | 970.9608 | 844.0316
|  |  | 0.003859764 | 110 | 28487.45 | 0.003852334 | 110.4246 | 28810.67 | 0.003852334 | 0.003874546 | -2.221215e-05 | 2.256077 | 2443.998 | 2195.685 | 2.2560771 | 16850.78 | 1.889094 | 1521.036 | 1288.589
|  |  | 0.004035422 | 115 | 28464.45 | 0.004027301 | 115.4641 | 28802.57 | 0.004027301 | 0.004051371 | -2.406966e-05 | 2.668332 | 3977.951 | 3720.881 | 2.6683323 | 27427.016 | 2.341831 | 2443.998 | 2038.626
|  |  | 0.004211454 | 120 | 28403.87 | 0.004202611 | 120.5054 | 28756.58 | 0.004202611 | 0.004228259 | -2.564796e-05 | 3.050578 | 6502.718 | 6605.087 | 3.0505781 | 44834.677 | 2.80791 | 3977.951 | 3291.192
|  |  | 0.004388436 | 125 | 28251.42 | 0.004378835 | 125.5486 | 28617.93 | 0.004378835 | 0.004405212 | -2.637715e-05 | 3.376331 | 10618.35 | 12634.23 | 3.3763308 | 73210.989 | 3.278744 | 6502.718 | 5362.328
|  |  | 0.004567739 | 130 | 27885.87 | 0.004557338 | 130.5938 | 28264.25 | 0.004557338 | 0.004582239 | -2.490059e-05 | 3.609389 | 17264.06 | 28515.3 | 3.6093886 | 119031.58 | 3.748905 | 10618.35 | 8753.672
|  |  | 0.004752514 | 135 | 27059.86 | 0.004741257 | 135.6416 | 27445.77 | 0.004741257 | 0.004759354 | -1.809732e-05 | 3.696777 | 27896.86 | 121672.8 | 3.696777 | 192342.123 | 4.215145 | 17264.06 | 14253.82
|  |  | 0.004949794 | 140 | 25344.66 | 0.004937584 | 140.693 | 25729.33 | 0.004937584 | 0.004936595 | 9.890149e-07 | 3.55887 | 44757.68 | -122262.3 | 3.55887 | 308593.453 | 4.675614 | 27896.86 | 23091.23
|  |  | 0.005174806 | 145 | 22221.12 | 0.005161462 | 145.7503 | 22589.89 | 0.005161462 | 0.005114047 | 4.741502e-05 | 3.07524 | 71264.94 | -54808.97 | 3.0752399 | 491354.667 | 5.129315 | 44757.68 | 37162.86
|  |  | 0.005459633 | 150 | 17554.48 | 0.005444783 | 150.8189 | 17889.94 | 0.005444783 | 0.005291893 | 0.0001528906 | 2.064186 | 112591.9 | -40875.18 | 2.0641863 | 776294.398 | 5.575764 | 71264.94 | 59373.51
|  |  | 0.005870193 | 155 | 12178.48 | 0.005853031 | 155.9099 | 12470.21 | 0.005853031 | 0.005470522 | 0.0003825089 | 0.2530915 | 176508.1 | -35291.46 | 0.2530915 | 1216981.148 | 6.014781 | 112591.9 | 94135.41
|  |  | 0.006538727 | 160 | 7479.052 | 0.006517443 | 161.0462 | 7730.624 | 0.006517443 | 0.005650744 | 0.0008666989 | -2.764363 | 274596.3 | -32506.92 | -2.7643628 | 1893275.444 | 6.446359 | 176508.1 | 148098.7
|  |  | 0.007724702 | 165 | 4215.94 | 0.00769502 | 166.2746 | 4439.947 | 0.00769502 | 0.005834196 | 0.001860824 | -7.58962 | 424001.9 | -30963.24 | -7.5896198 | 2923391.099 | 6.870594 | 274596.3 | 231211.6
|  |  | 0.009926705 | 170 | 2270.66 | 0.009877759 | 171.6875 | 2479.895 | 0.009877759 | 0.006024124 | 0.003853635 | -15.10692 | 649931 | -30054.54 | -15.1069245 | 4481118.372 | 7.287639 | 424001.9 | 358248.8
|  |  | 0.0140842 | 175 | 1202.648 | 0.01398594 | 177.4647 | 1406.267 | 0.01398594 | 0.006226833 | 0.007759103 | -26.60772 | 989195.5 | -29499.21 | -26.6077235 | 6820265.687 | 7.697673 | 649931 | 551001.1
|  |  | 0.02193495 | 180 | 636.8813 | 0.02169784 | 183.9483 | 840.7204 | 0.02169784 | 0.006454326 | 0.01524352 | #N/A | #N/A | #N/A | #N/A | #N/A | 8.100891 | 989195.5 | 841390.9
|  |  | 0.03663788 | 185 | 340.0683 | 0.03598267 | 191.778 | 548.1142 | 0.03598267 | 0.006729053 | 0.02925362 | #N/A | #N/A | #N/A | #N/A | #N/A | #N/A | #N/A | #N/A
|  |  | 0.06384139 | 190 | 183.7998 | 0.06188631 | 202.1299 | 399.6294 | 0.06188631 | 0.007092276 | 0.05479403 | #N/A | #N/A | #N/A | #N/A | #N/A | #N/A | #N/A | #N/A
|  |  | 0.113489 | 195 | 100.7097 | 0.1074984 | 217.1304 | 328.8714 | 0.1074984 | 0.007618609 | 0.09987974 | #N/A | #N/A | #N/A | #N/A | #N/A | #N/A | #N/A | #N/A
|  |  | 0.2028288 | 200 | 55.96614 | 0.1846761 | 240.5658 | 303.6549 | 0.1846761 | 0.008440904 | 0.1762352 | #N/A | #N/A | #N/A | #N/A | #N/A | #N/A | #N/A | #N/A
|  |  | 0.3613618 | 205 | 31.53917 | 0.3084855 | 279.0792 | 311.0701 | 0.3084855 | 0.009792252 | 0.2986933 | #N/A | #N/A | #N/A | #N/A | #N/A | #N/A | #N/A | #N/A
|  |  | 0.6388791 | 210 | 18.01689 | 0.4940126 | 344.1646 | 350.8138 | 0.4940126 | 0.01207595 | 0.4819366 | #N/A | #N/A | #N/A | #N/A | #N/A | #N/A | #N/A | #N/A
|  |  | 1.118356 | 215 | 10.42803 | 0.7506404 | 455.4466 | 433.6317 | 0.7506404 | 0.01598058 | 0.7346598 | #N/A | #N/A | #N/A | #N/A | #N/A | #N/A | #N/A | #N/A
|  |  | 1.936407 | 220 | 6.112087 | 1.077187 | 646.0096 | 583.571 | 1.077187 | 0.022667 | 1.05452 | #N/A | #N/A | #N/A | #N/A | #N/A | #N/A | #N/A | #N/A
|  |  | 3.315381 | 225 | 3.625884 | 1.462186 | 970.9608 | 844.0316 | 1.462186 | 0.0340688 | 1.428117 | #N/A | #N/A | #N/A | #N/A | #N/A | #N/A | #N/A | #N/A
|  |  | 5.613201 | 230 | 2.175976 | 1.889068 | 1521.036 | 1288.589 | 1.889068 | 0.05336969 | 1.835698 | #N/A | #N/A | #N/A | #N/A | #N/A | #N/A | #N/A | #N/A
|  |  | 9.399992 | 235 | 1.320379 | 2.341805 | 2443.998 | 2038.626 | 2.341805 | 0.08575432 | 2.256051 | #N/A | #N/A | #N/A | #N/A | #N/A | #N/A | #N/A | #N/A
|  |  | 15.57479 | 240 | 0.8097424 | 2.807883 | 3977.951 | 3291.192 | 2.807883 | 0.1395772 | 2.668306 | #N/A | #N/A | #N/A | #N/A | #N/A | #N/A | #N/A | #N/A
|  |  | 25.5417 | 245 | 0.50166 | 3.278717 | 6502.718 | 5362.328 | 3.278717 | 0.2281655 | 3.050552 | #N/A | #N/A | #N/A | #N/A | #N/A | #N/A | #N/A | #N/A
|  |  | 41.47341 | 250 | 0.3138396 | 3.748878 | 10618.35 | 8753.672 | 3.748878 | 0.3725738 | 3.376304 | #N/A | #N/A | #N/A | #N/A | #N/A | #N/A | #N/A | #N/A
|  |  | 66.70221 | 255 | 0.1981862 | 4.215119 | 17264.06 | 14253.82 | 4.215119 | 0.6057566 | 3.609362 | #N/A | #N/A | #N/A | #N/A | #N/A | #N/A | #N/A | #N/A
|  |  | 106.2956 | 260 | 0.1262837 | 4.675588 | 27896.86 | 23091.23 | 4.675588 | 0.978837 | 3.696751 | #N/A | #N/A | #N/A | #N/A | #N/A | #N/A | #N/A | #N/A
|  |  | 167.8969 | 265 | 0.08116711 | 5.129288 | 44757.68 | 37162.86 | 5.129288 | 1.570445 | 3.558844 | #N/A | #N/A | #N/A | #N/A | #N/A | #N/A | #N/A | #N/A
|  |  | 262.9442 | 270 | 0.05260537 | 5.575738 | 71264.94 | 59373.51 | 5.575738 | 2.500524 | 3.075214 | #N/A | #N/A | #N/A | #N/A | #N/A | #N/A | #N/A | #N/A
|  |  | 408.4252 | 275 | 0.03436875 | 6.014754 | 112591.9 | 94135.41 | 6.014754 | 3.950594 | 2.06416 | #N/A | #N/A | #N/A | #N/A | #N/A | #N/A | #N/A | #N/A
|  |  | 629.3862 | 280 | 0.02262844 | 6.446333 | 176508.1 | 148098.7 | 6.446333 | 6.193267 | 0.2530651 | #N/A | #N/A | #N/A | #N/A | #N/A | #N/A | #N/A | #N/A
|  |  | 962.4957 | 285 | 0.01501008 | 6.870568 | 274596.3 | 231211.6 | 6.870568 | 9.634957 | -2.764389 | #N/A | #N/A | #N/A | #N/A | #N/A | #N/A | #N/A | #N/A
|  |  | 1461.075 | 290 | 0.01002849 | 7.287612 | 424001.9 | 358248.8 | 7.287612 | 14.87726 | -7.589646 | #N/A | #N/A | #N/A | #N/A | #N/A | #N/A | #N/A | #N/A
|  |  | 2202.156 | 295 | 0.006746905 | 7.697646 | 649931 | 551001.1 | 7.697646 | 22.8046 | -15.10695 | #N/A | #N/A | #N/A | #N/A | #N/A | #N/A | #N/A | #N/A
|  |  | 3296.318 | 300 | 0.004569706 | 8.100865 | 989195.5 | 841390.9 | 8.100865 | 34.70861 | -26.60775 | #N/A | #N/A | #N/A | #N/A | #N/A | #N/A | #N/A | #N/A
Note on C23: SHINGO OZAKI: （1）U7<C3かつU7が最大となる値を入力。 （2）QR行の全ての黄色セルをコピー、MENTATのテーブル特性にペースト。

## 15-5PH_H1075
15-5PH_AMS5659_H1075
| parameter |  | R-O line_H1075_eng_total strain |  |  | R-O line_H1075_true_total strain | [5 empty] | R-O line_H1075_true_plastic strain |  |  | table data for fea |  | fea line_H1075_total strain
| E | 28500 | εeng | σeng | Eeng | εtrue | σtrue | Etrue | εtrue | εelastic | εplastic | εfea | σfea | Efea | εfea | σfea | εfea | σfea | Efea
| σty | 125 | [-] | [KSI] | [KSI] | [-] | [KSI] | [KSI] | [-] | [-] | [-] | [-] | [KSI] | [KSI] | [-] | [MPa] | [-] | [KSI] | [KSI]
| K | 0.007% | 0 | 0 | #N/A | 0 | 0 | #N/A | 0 | 0 | 0 | 0 | 105.387 | #N/A | 0 | 726.618 | 0 | 0 | #N/A
| n | 22 | 0.0001754386 | 5 | 28500 | 0.0001754232 | 5.000877 | 28507.5 | 0.0001754232 | 0.0001754694 | -4.616625e-08 | 6.895733e-07 | 110.425 | 7306001.3 | 7e-07 | 761.354 | 0.00369779 | 105.387 | 28500
|  |  | 0.0003508772 | 10 | 28500 | 0.0003508156 | 10.00351 | 28522.5 | 0.0003508156 | 0.0003510003 | -1.846578e-07 | 5.532212e-06 | 115.4653 | 1040816.2 | 5.5e-06 | 796.106 | 0.003875252 | 110.425 | 28389.26
| F0.70 line |  | 0.0005263158 | 15 | 28500 | 0.0005261773 | 15.00789 | 28537.51 | 0.0005261773 | 0.0005265928 | -4.154639e-07 | 2.055012e-05 | 120.5087 | 335823.3 | 2.06e-05 | 830.878 | 0.004056947 | 115.4653 | 27740.4
| σ | ε | 0.0007017544 | 20 | 28500 | 0.0007015083 | 20.01404 | 28552.52 | 0.0007015083 | 0.0007022468 | -7.385737e-07 | 5.940155e-05 | 125.557 | 129938.9 | 5.94e-05 | 865.685 | 0.004248925 | 120.5087 | 26270.52
| 0 | 0 | 0.000877193 | 25 | 28500 | 0.0008768085 | 25.02193 | 28567.54 | 0.0008768085 | 0.0008779624 | -1.153976e-06 | 0.0001520363 | 130.6145 | 54596.72 | 0.000152 | 900.556 | 0.00446491 | 125.557 | 23373.42
| 999 | 0.05007519 | 0.001052632 | 30 | 28500 | 0.001052078 | 30.03158 | 28582.55 | 0.001052078 | 0.00105374 | -1.661661e-06 | 0.0003621118 | 135.6908 | 24164.17 | 0.0003621 | 935.556 | 0.004735003 | 130.6145 | 18725.25
|  |  | 0.00122807 | 35 | 28500 | 0.001227317 | 35.04298 | 28597.57 | 0.001227317 | 0.001229578 | -2.261618e-06 | 0.0008210527 | 140.8063 | 11146.21 | 0.0008211 | 970.826 | 0.005123194 | 135.6908 | 13076.8
| F0.85 line |  | 0.001403509 | 40 | 28500 | 0.001402525 | 40.05614 | 28612.6 | 0.001402525 | 0.001405479 | -2.953835e-06 | 0.001792842 | 146.0035 | 5348.082 | 0.0017928 | 1006.659 | 0.005761625 | 140.8063 | 8012.546
| σ | ε | 0.001578947 | 45 | 28500 | 0.001577702 | 45.07105 | 28627.63 | 0.001577702 | 0.00158144 | -3.738302e-06 | 0.003793829 | 151.3691 | 2681.49 | 0.0037938 | 1043.654 | 0.006915772 | 146.0035 | 4503.072
| 0 | 0 | 0.001754386 | 50 | 28500 | 0.001752849 | 50.08772 | 28642.66 | 0.001752849 | 0.001757464 | -4.615007e-06 | 0.007807337 | 157.0753 | 1421.728 | 0.0078073 | 1082.996 | 0.009105027 | 151.3691 | 2450.892
| 999 | 0.04123839 | 0.001929825 | 55 | 28500 | 0.001927965 | 55.10614 | 28657.69 | 0.001927965 | 0.001933549 | -5.583941e-06 | 0.0156528 | 163.4559 | 813.2875 | 0.0156528 | 1126.989 | 0.01331875 | 157.0753 | 1354.175
|  |  | 0.002105263 | 60 | 28500 | 0.00210305 | 60.12632 | 28672.73 | 0.00210305 | 0.002109695 | -6.645087e-06 | 0.03058381 | 171.1458 | 515.0274 | 0.0305838 | 1180.009 | 0.0213881 | 163.4559 | 790.7231
| formula n(ref.) |  | 0.002280702 | 65 | 28499.99 | 0.002278105 | 65.14825 | 28687.77 | 0.002278105 | 0.002285903 | -7.798414e-06 | 0.05816261 | 181.3275 | 369.186 | 0.0581626 | 1250.209 | 0.03658893 | 171.1458 | 505.8855
| F0.70 | 192 | 0.002456141 | 70 | 28499.97 | 0.002453129 | 70.17193 | 28702.79 | 0.002453129 | 0.002462173 | -9.043807e-06 | 0.1072975 | 196.1633 | 301.9414 | 0.1072975 | 1352.499 | 0.06452498 | 181.3275 | 364.4648
| F0.85 | 174 | 0.00263158 | 75 | 28499.88 | 0.002628123 | 75.19737 | 28717.75 | 0.002628123 | 0.002638504 | -1.038083e-05 | 0.1908847 | 219.5381 | 279.6455 | 0.1908847 | 1513.662 | 0.1141804 | 196.1633 | 298.7761
| n | 15.69848 | 0.002807021 | 80 | 28499.53 | 0.002803089 | 80.22456 | 28732.45 | 0.002803089 | 0.002814897 | -1.180787e-05 | 0.3247837 | 258.3162 | 289.6071 | 0.3247837 | 1781.028 | 0.1985878 | 219.5381 | 276.9283
|  |  | 0.002982471 | 85 | 28498.27 | 0.002978032 | 85.25351 | 28746.24 | 0.002978032 | 0.002991351 | -1.331937e-05 | 0.5237053 | 324.4379 | 332.4011 | 0.5237053 | 2236.922 | 0.3338474 | 258.3162 | 286.6938
| ROW# | 26 | 0.003157946 | 90 | 28494.09 | 0.00315297 | 90.28422 | 28757.09 | 0.00315297 | 0.003167867 | -1.489743e-05 | 0.794694 | 438.3668 | 420.4192 | 0.794694 | 3022.434 | 0.5350891 | 324.4379 | 328.5689
|  |  | 0.0033335 | 95 | 28481.13 | 0.003327957 | 95.31668 | 28759.11 | 0.003327957 | 0.003344445 | -1.648836e-05 | 1.132557 | 634.6825 | 581.0515 | 1.1325568 | 4375.984 | 0.8100752 | 438.3668 | 414.3075
|  |  | 0.003509288 | 100 | 28443.35 | 0.003503145 | 100.3509 | 28736.15 | 0.003503145 | 0.003521085 | -1.793997e-05 | 1.521308 | 971.0433 | 865.2336 | 1.5213083 | 6695.111 | 1.154826 | 634.6825 | 569.4419
|  |  | 0.003685721 | 105 | 28339.37 | 0.003678946 | 105.387 | 28646.51 | 0.003678946 | 0.00369779 | -1.884368e-05 | 1.939871 | 1542.374 | 1364.982 | 1.9398711 | 10634.3 | 1.55538 | 971.0433 | 839.7399
|  |  | 0.003863854 | 110 | 28069.04 | 0.003856408 | 110.425 | 28389.26 | 0.003856408 | 0.003874562 | -1.815411e-05 | 2.366829 | 2503.075 | 2250.107 | 2.366829 | 17258.103 | 1.993989 | 1542.374 | 1302.596
|  |  | 0.004046267 | 115 | 27410.21 | 0.004038103 | 115.4653 | 27740.4 | 0.004038103 | 0.004051415 | -1.331147e-05 | 2.781568 | 4101.41 | 3853.83 | 2.7815682 | 28278.235 | 2.454656 | 2503.075 | 2085.458
|  |  | 0.004239041 | 120 | 25937.19 | 0.004230081 | 120.5087 | 26270.52 | 0.004230081 | 0.004228375 | 1.706446e-06 | 3.162358 | 6732.201 | 6908.771 | 3.1623583 | 46416.912 | 2.925477 | 4101.41 | 3394.78
|  |  | 0.004455965 | 125 | 23049.53 | 0.004446066 | 125.557 | 23373.42 | 0.004446066 | 0.004405509 | 4.055788e-05 | 3.482562 | 11016.8 | 13380.86 | 3.4825619 | 75958.208 | 3.398576 | 6732.201 | 5560.768
|  |  | 0.004727298 | 130 | 18427.55 | 0.004716159 | 130.6145 | 18725.25 | 0.004716159 | 0.004582967 | 0.0001331926 | 3.705402 | 17923.3 | 30993.01 | 3.7054025 | 123576.871 | 3.869116 | 11016.8 | 9105.701
|  |  | 0.0051174 | 135 | 12817.16 | 0.005104351 | 135.6908 | 13076.8 | 0.005104351 | 0.004761082 | 0.0003432681 | 3.776918 | 28945.62 | 154124.1 | 3.7769183 | 199573.085 | 4.33429 | 17923.3 | 14847.14
|  |  | 0.005759302 | 140 | 7789.345 | 0.005742781 | 140.8063 | 8012.546 | 0.005742781 | 0.004940572 | 0.000802209 | 3.616178 | 46368 | -108388.5 | 3.6161781 | 319696.216 | 4.792554 | 28945.62 | 24052.34
|  |  | 0.006920767 | 145 | 4304.909 | 0.006896929 | 146.0035 | 4503.072 | 0.006896929 | 0.00512293 | 0.001773998 | 3.101373 | 73652.51 | -52999.67 | 3.1013728 | 507816.4 | 5.243125 | 46368 | 38667.3
|  |  | 0.009127588 | 150 | 2265.703 | 0.009086183 | 151.3691 | 2450.892 | 0.009086183 | 0.005311198 | 0.003774985 | 2.049867 | 116002.2 | -40275.28 | 2.0498673 | 799807.275 | 5.685671 | 73652.51 | 61653.51
|  |  | 0.01338874 | 155 | 1173.391 | 0.01329991 | 157.0753 | 1354.175 | 0.01329991 | 0.005511412 | 0.007788493 | 0.1895892 | 181173.3 | -35032.98 | 0.1895892 | 1249146.294 | 6.12012 | 116002.2 | 97479.24
|  |  | 0.02159921 | 160 | 608.9788 | 0.02136925 | 163.4559 | 790.7231 | 0.02136925 | 0.005735294 | 0.01563396 | -2.881847 | 280638.3 | -32383.88 | -2.8818473 | 1934933.805 | 6.546546 | 181173.3 | 152830.7
|  |  | 0.037247 | 165 | 319.534 | 0.03657009 | 171.1458 | 505.8855 | 0.03657009 | 0.006005114 | 0.03056497 | -7.755207 | 431239.9 | -30903.03 | -7.7552068 | 2973295.395 | 6.965111 | 280638.3 | 237633.7
|  |  | 0.06663212 | 170 | 170.1541 | 0.06450614 | 181.3275 | 364.4648 | 0.06450614 | 0.006362367 | 0.05814377 | -15.29161 | 657526.3 | -30025.78 | -15.291611 | 4533486.152 | 7.376017 | 431239.9 | 366511.3
|  |  | 0.1209332 | 175 | 92.07921 | 0.1141616 | 196.1633 | 298.7761 | 0.1141616 | 0.006882923 | 0.1072786 | -26.73755 | 995029.4 | -29486.7 | -26.7375547 | 6860488.745 | 7.779488 | 657526.3 | 560849.1
|  |  | 0.2196561 | 180 | 50.64682 | 0.1985689 | 219.5381 | 276.9283 | 0.1985689 | 0.007703091 | 0.1908658 | -43.88528 | 1494834.7 | -29147.03 | -43.8852846 | 10306526.5 | 8.175757 | 995029.4 | 851702
|  |  | 0.3963037 | 185 | 28.30493 | 0.3338286 | 258.3162 | 286.6938 | 0.3338286 | 0.009063726 | 0.3247648 | -69.2951 | 2229917.3 | -28929.08 | -69.2951005 | 15374744.85 | 8.565056 | 1494834.7 | 1283859.5
|  |  | 0.7075681 | 190 | 16.06351 | 0.5350702 | 324.4379 | 328.5689 | 0.5350702 | 0.01138379 | 0.5236864 | -106.6017 | 3303872.7 | -28787.27 | -106.6017077 | 22779409.2 | 8.947613 | 2229917.3 | 1921497.6
|  |  | 1.248035 | 195 | 9.251265 | 0.8100564 | 438.3668 | 414.3075 | 0.8100564 | 0.01538129 | 0.7946751 | -160.934 | 4862881.5 | -28693.94 | -160.9340433 | 33528400.9 | 9.323649 | 3303872.7 | 2855987.9
|  |  | 2.173413 | 200 | 5.403198 | 1.154808 | 634.6825 | 569.4419 | 1.154808 | 0.02226956 | 1.132538 | #N/A | #N/A | #N/A | #N/A | #N/A | 9.693378 | 4862881.5 | 4216628.9
|  |  | 3.736797 | 205 | 3.19819 | 1.555361 | 971.0433 | 839.7399 | 1.555361 | 0.0340717 | 1.521289 | #N/A | #N/A | #N/A | #N/A | #N/A | #N/A | #N/A | #N/A
|  |  | 6.344639 | 210 | 1.917294 | 1.993971 | 1542.374 | 1302.596 | 1.993971 | 0.05411839 | 1.939852 | #N/A | #N/A | #N/A | #N/A | #N/A | #N/A | #N/A | #N/A
|  |  | 10.64221 | 215 | 1.163448 | 2.454637 | 2503.075 | 2085.458 | 2.454637 | 0.0878272 | 2.36681 | #N/A | #N/A | #N/A | #N/A | #N/A | #N/A | #N/A | #N/A
|  |  | 17.64277 | 220 | 0.7142285 | 2.925458 | 4101.41 | 3394.78 | 2.925458 | 0.1439091 | 2.781549 | #N/A | #N/A | #N/A | #N/A | #N/A | #N/A | #N/A | #N/A
|  |  | 28.92089 | 225 | 0.4433362 | 3.398557 | 6732.201 | 5560.768 | 3.398557 | 0.2362176 | 3.162339 | #N/A | #N/A | #N/A | #N/A | #N/A | #N/A | #N/A | #N/A
|  |  | 46.89914 | 230 | 0.2781139 | 3.869098 | 11016.8 | 9105.701 | 3.869098 | 0.3865545 | 3.482543 | #N/A | #N/A | #N/A | #N/A | #N/A | #N/A | #N/A | #N/A
|  |  | 75.26937 | 235 | 0.1762411 | 4.334271 | 17923.3 | 14847.14 | 4.334271 | 0.6288878 | 3.705384 | #N/A | #N/A | #N/A | #N/A | #N/A | #N/A | #N/A | #N/A
|  |  | 119.6067 | 240 | 0.1127717 | 4.792535 | 28945.62 | 24052.34 | 4.792535 | 1.015636 | 3.776899 | #N/A | #N/A | #N/A | #N/A | #N/A | #N/A | #N/A | #N/A
|  |  | 188.2571 | 245 | 0.07283279 | 5.243107 | 46368 | 38667.3 | 5.243107 | 1.626947 | 3.616159 | #N/A | #N/A | #N/A | #N/A | #N/A | #N/A | #N/A | #N/A
|  |  | 293.6101 | 250 | 0.04745953 | 5.685653 | 73652.51 | 61653.51 | 5.685653 | 2.584299 | 3.101354 | #N/A | #N/A | #N/A | #N/A | #N/A | #N/A | #N/A | #N/A
|  |  | 453.9106 | 255 | 0.03119142 | 6.120101 | 116002.2 | 97479.24 | 6.120101 | 4.070252 | 2.049848 | #N/A | #N/A | #N/A | #N/A | #N/A | #N/A | #N/A | #N/A
|  |  | 695.8203 | 260 | 0.02066886 | 6.546528 | 181173.3 | 152830.7 | 6.546528 | 6.356957 | 0.1895703 | #N/A | #N/A | #N/A | #N/A | #N/A | #N/A | #N/A | #N/A
|  |  | 1058.012 | 265 | 0.01380483 | 6.965092 | 280638.3 | 237633.7 | 6.965092 | 9.846958 | -2.881866 | #N/A | #N/A | #N/A | #N/A | #N/A | #N/A | #N/A | #N/A
|  |  | 1596.185 | 270 | 0.009290707 | 7.375998 | 431239.9 | 366511.3 | 7.375998 | 15.13122 | -7.755226 | #N/A | #N/A | #N/A | #N/A | #N/A | #N/A | #N/A | #N/A
|  |  | 2390.005 | 275 | 0.006298656 | 7.779469 | 657526.3 | 560849.1 | 7.779469 | 23.0711 | -15.29163 | #N/A | #N/A | #N/A | #N/A | #N/A | #N/A | #N/A | #N/A
|  |  | 3552.676 | 280 | 0.004300441 | 8.175738 | 995029.4 | 851702 | 8.175738 | 34.91331 | -26.73757 | #N/A | #N/A | #N/A | #N/A | #N/A | #N/A | #N/A | #N/A
|  |  | 5244.034 | 285 | 0.002956205 | 8.565037 | 1494834.7 | 1283859.5 | 8.565037 | 52.45034 | -43.8853 | #N/A | #N/A | #N/A | #N/A | #N/A | #N/A | #N/A | #N/A
|  |  | 7688.37 | 290 | 0.002045545 | 8.947594 | 2229917.3 | 1921497.6 | 8.947594 | 78.24271 | -69.29512 | #N/A | #N/A | #N/A | #N/A | #N/A | #N/A | #N/A | #N/A
|  |  | 11198.57 | 295 | 0.001424421 | 9.323631 | 3303872.7 | 2855987.9 | 9.323631 | 115.9254 | -106.6017 | #N/A | #N/A | #N/A | #N/A | #N/A | #N/A | #N/A | #N/A
|  |  | 16208.61 | 300 | 0.0009979967 | 9.693359 | 4862881.5 | 4216628.9 | 9.693359 | 170.6274 | -160.9341 | #N/A | #N/A | #N/A | #N/A | #N/A | #N/A | #N/A | #N/A
Note on C23: SHINGO OZAKI: （1）U7<C3かつU7が最大となる値を入力。 （2）QR行の全ての黄色セルをコピー、MENTATのテーブル特性にペースト。

## 15-5PH_H1100
15-5PH_AMS5659_H1100
| parameter |  | R-O line_H1100_eng_total strain |  |  | R-O line_H1100_true_total strain | [5 empty] | R-O line_H1100_true_plastic strain |  |  | table data for fea |  | fea line_H1100_total strain
| E | 28500 | εeng | σeng | Eeng | εtrue | σtrue | Etrue | εtrue | εelastic | εplastic | εfea | σfea | Efea | εfea | σfea | εfea | σfea | Efea
| σty | 115 | [-] | [KSI] | [KSI] | [-] | [KSI] | [KSI] | [-] | [-] | [-] | [-] | [KSI] | [KSI] | [-] | [MPa] | [-] | [KSI] | [KSI]
| K | 0.0045% | 0 | 0 | #N/A | 0 | 0 | #N/A | 0 | 0 | 0 | 0 | 100.3511 | #N/A | 0 | 691.897 | 0 | 0 | #N/A
| n | 22 | 0.0001754386 | 5 | 28500 | 0.0001754232 | 5.000877 | 28507.5 | 0.0001754232 | 0.0001754694 | -4.616625e-08 | 2.081857e-06 | 105.3875 | 2419184.0 | 2.1e-06 | 726.621 | 0.003521091 | 100.3511 | 28500
|  |  | 0.0003508772 | 10 | 28500 | 0.0003508156 | 10.00351 | 28522.5 | 0.0003508156 | 0.0003510003 | -1.846578e-07 | 1.085549e-05 | 110.4264 | 574328 | 1.09e-05 | 761.364 | 0.003699888 | 105.3875 | 28168.16
| F0.70 line |  | 0.0005263158 | 15 | 28500 | 0.0005261773 | 15.00789 | 28537.51 | 0.0005261773 | 0.0005265928 | -4.154639e-07 | 3.66239e-05 | 115.4692 | 195696.5 | 3.66e-05 | 796.132 | 0.003885467 | 110.4264 | 27152.6
| σ | ε | 0.0007017544 | 20 | 28500 | 0.0007015083 | 20.01404 | 28552.52 | 0.0007015083 | 0.0007022468 | -7.385737e-07 | 0.0001036244 | 120.519 | 75369.97 | 0.0001036 | 830.95 | 0.004088175 | 115.4692 | 24877.06
| 0 | 0 | 0.000877193 | 25 | 28500 | 0.0008768085 | 25.02193 | 28567.54 | 0.0008768085 | 0.0008779624 | -1.153976e-06 | 0.0002668165 | 125.5835 | 31033.55 | 0.0002668 | 865.868 | 0.004332363 | 120.519 | 20680.13
| 999 | 0.05007519 | 0.001052632 | 30 | 28500 | 0.001052078 | 30.03158 | 28582.55 | 0.001052078 | 0.00105374 | -1.661661e-06 | 0.0006466614 | 130.6798 | 13416.86 | 0.0006467 | 901.006 | 0.004673254 | 125.5835 | 14856.43
|  |  | 0.00122807 | 35 | 28500 | 0.001227317 | 35.04298 | 28597.57 | 0.001227317 | 0.001229578 | -2.261618e-06 | 0.001498932 | 135.8463 | 6062.017 | 0.0014989 | 936.627 | 0.005231917 | 130.6798 | 9122.354
| F0.85 line |  | 0.001403509 | 40 | 28500 | 0.001402525 | 40.05614 | 28612.6 | 0.001402525 | 0.001405479 | -2.953835e-06 | 0.003350467 | 141.165 | 2872.625 | 0.0033505 | 973.299 | 0.006265467 | 135.8463 | 4998.768
| σ | ε | 0.001578947 | 45 | 28500 | 0.001577702 | 45.07105 | 28627.63 | 0.001577702 | 0.00158144 | -3.738302e-06 | 0.0072542 | 146.8076 | 1445.421 | 0.0072542 | 1012.203 | 0.008303626 | 141.165 | 2609.594
| 0 | 0 | 0.001754386 | 50 | 28500 | 0.001752849 | 50.08772 | 28642.66 | 0.001752849 | 0.001757464 | -4.615007e-06 | 0.015248 | 153.1227 | 790.0044 | 0.015248 | 1055.744 | 0.01240534 | 146.8076 | 1375.653
| 999 | 0.04123839 | 0.001929825 | 55 | 28500 | 0.001927965 | 55.10614 | 28657.69 | 0.001927965 | 0.001933549 | -5.583938e-06 | 0.03112949 | 160.8031 | 483.6043 | 0.0311295 | 1108.699 | 0.02062073 | 153.1227 | 768.6965
|  |  | 0.002105263 | 60 | 28500 | 0.00210305 | 60.12632 | 28672.73 | 0.00210305 | 0.002109695 | -6.645067e-06 | 0.06162788 | 171.1931 | 340.6744 | 0.0616279 | 1180.335 | 0.0367717 | 160.8031 | 475.5352
| formula n(ref.) |  | 0.002280702 | 65 | 28499.98 | 0.002278105 | 65.14825 | 28687.75 | 0.002278105 | 0.002285903 | -7.798295e-06 | 0.1178091 | 186.8478 | 278.6462 | 0.1178091 | 1288.271 | 0.06763465 | 171.1931 | 336.6502
| F0.70 | 192 | 0.002456141 | 70 | 28499.89 | 0.00245313 | 70.17193 | 28702.71 | 0.00245313 | 0.002462173 | -9.043199e-06 | 0.2158306 | 212.5271 | 261.977 | 0.2158306 | 1465.324 | 0.1243652 | 186.8478 | 275.9483
| F0.85 | 174 | 0.002631583 | 75 | 28499.53 | 0.002628126 | 75.19737 | 28717.4 | 0.002628126 | 0.002638504 | -1.037806e-05 | 0.3750376 | 256.9348 | 278.9304 | 0.3750376 | 1771.504 | 0.2232876 | 212.5271 | 259.5908
| n | 15.69848 | 0.002807033 | 80 | 28498.11 | 0.002803101 | 80.22456 | 28731.02 | 0.002803101 | 0.002814897 | -1.179641e-05 | 0.6115212 | 335.7077 | 333.1009 | 0.6115212 | 2314.624 | 0.3840529 | 256.9348 | 276.2269
|  |  | 0.002982514 | 85 | 28493.04 | 0.002978075 | 85.25351 | 28740.98 | 0.002978075 | 0.002991351 | -1.327587e-05 | 0.9293594 | 476.476 | 442.8928 | 0.9293594 | 3285.187 | 0.6233004 | 335.7077 | 329.2526
| ROW# | 25 | 0.003158099 | 90 | 28476.22 | 0.003153123 | 90.28423 | 28739.12 | 0.003153123 | 0.003167868 | -1.474453e-05 | 1.316814 | 727.3013 | 647.3673 | 1.3168138 | 5014.568 | 0.9460779 | 476.476 | 436.1155
|  |  | 0.003334006 | 95 | 28424.19 | 0.00332846 | 95.31673 | 28701.82 | 0.00332846 | 0.003344447 | -1.598619e-05 | 1.751176 | 1170.552 | 1020.464 | 1.7511756 | 8070.676 | 1.342333 | 727.3013 | 632.9892
|  |  | 0.003510851 | 100 | 28273.35 | 0.003504702 | 100.3511 | 28565.04 | 0.003504702 | 0.003521091 | -1.63884e-05 | 2.206671 | 1945.417 | 1701.15 | 2.2066706 | 13413.186 | 1.792248 | 1170.552 | 985.189
|  |  | 0.003690292 | 105 | 27864.27 | 0.0036835 | 105.3875 | 28168.16 | 0.0036835 | 0.003697806 | -1.430654e-05 | 2.65859 | 3283.98 | 2961.947 | 2.6585904 | 22642.254 | 2.274931 | 1945.417 | 1605.329
|  |  | 0.003876573 | 110 | 26841.21 | 0.003869078 | 110.4264 | 27152.6 | 0.003869078 | 0.003874611 | -5.532911e-06 | 3.082379 | 5568.327 | 5390.3 | 3.0823789 | 38392.28 | 2.773818 | 3283.98 | 2683.098
|  |  | 0.004080088 | 115 | 24568.24 | 0.004071787 | 115.4692 | 24877.06 | 0.004071787 | 0.004051551 | 2.02355e-05 | 3.449438 | 9419.944 | 10493.17 | 3.4494384 | 64948.251 | 3.277759 | 5568.327 | 4532.965
|  |  | 0.004325301 | 120 | 20390.38 | 0.004315974 | 120.519 | 20680.13 | 0.004315974 | 0.004228738 | 8.723601e-05 | 3.72084 | 15838.13 | 23648.24 | 3.7208405 | 109200.075 | 3.779963 | 9419.944 | 7669.427
|  |  | 0.004667726 | 125 | 14601.77 | 0.004656865 | 125.5835 | 14856.43 | 0.004656865 | 0.004406437 | 0.0002504281 | 3.838753 | 26412.1 | 89676.3 | 3.8387532 | 182105.089 | 4.276564 | 15838.13 | 12924.21
|  |  | 0.005229153 | 130 | 8905.865 | 0.005215529 | 130.6798 | 9122.354 | 0.005215529 | 0.004585256 | 0.000630273 | 3.714403 | 43642.9 | -138566.9 | 3.7144031 | 300907.339 | 4.765493 | 26412.1 | 21626.79
|  |  | 0.006268645 | 135 | 4810.043 | 0.006249079 | 135.8463 | 4998.768 | 0.006249079 | 0.004766536 | 0.001482543 | 3.210646 | 71427.24 | -55154.29 | 3.2106464 | 492473.701 | 5.245733 | 43642.9 | 35879.6
|  |  | 0.008321672 | 140 | 2435.429 | 0.008287237 | 141.165 | 2609.594 | 0.008287237 | 0.004953159 | 0.003334078 | 2.116412 | 115778.4 | -40531.63 | 2.1164119 | 798263.975 | 5.716866 | 71427.24 | 58973.52
|  |  | 0.01246602 | 145 | 1206.464 | 0.01238895 | 146.8076 | 1375.653 | 0.01238895 | 0.005151143 | 0.007237811 | 0.1091916 | 185890.7 | -34930.07 | 0.1091916 | 1281671.76 | 6.17881 | 115778.4 | 96009.54
|  |  | 0.02081808 | 150 | 598.6547 | 0.02060434 | 153.1227 | 768.6965 | 0.02060434 | 0.005372727 | 0.01523161 | -3.299771 | 295699.6 | -32211.83 | -3.2997707 | 2038777.974 | 6.631672 | 185890.7 | 154820.6
|  |  | 0.03743914 | 155 | 300.8231 | 0.03675531 | 160.8031 | 475.5352 | 0.03675531 | 0.005642213 | 0.0311131 | -8.845063 | 466148.1 | -30737.51 | -8.845063 | 3213979.454 | 7.075655 | 295699.6 | 247327.1
|  |  | 0.06995679 | 160 | 153.7627 | 0.06761826 | 171.1931 | 336.6502 | 0.06761826 | 0.006006775 | 0.06161149 | -17.62185 | 728456.3 | -29886.57 | -17.6218511 | 5022531.082 | 7.511012 | 466148.1 | 391514.6
|  |  | 0.1324108 | 165 | 80.05893 | 0.1243488 | 186.8478 | 275.9483 | 0.1243488 | 0.006556062 | 0.1177927 | -31.25016 | 1128802.7 | -29376.1 | -31.2501579 | 7782823.759 | 7.938018 | 728456.3 | 614296.1
|  |  | 0.2501596 | 170 | 42.46325 | 0.2232713 | 212.5271 | 259.5908 | 0.2232713 | 0.007457093 | 0.2158142 | -52.10844 | 1734981.4 | -29061.78 | -52.10844 | 11962280.6 | 8.356955 | 1128802.7 | 955624.4
|  |  | 0.468199 | 175 | 22.93164 | 0.3840365 | 256.9348 | 276.2269 | 0.3840365 | 0.009015257 | 0.3750212 | -83.66347 | 2645803.3 | -28864.55 | -83.6634746 | 18242179.1 | 8.768102 | 1734981.4 | 1474359.9
|  |  | 0.8650428 | 180 | 12.59941 | 0.623284 | 335.7077 | 329.2526 | 0.623284 | 0.01177922 | 0.6115048 | -130.9333 | 4004289.0 | -28738.98 | -130.9332651 | 27608611.6 | 9.171731 | 2645803.3 | 2256582.6
|  |  | 1.575546 | 185 | 7.037268 | 0.9460615 | 476.476 | 436.1155 | 0.9460615 | 0.01671846 | 0.929343 | -201.1326 | 6016065.9 | -28658.08 | -201.132561 | 41479330.7 | 9.568103 | 4004289.0 | 3427292.9
|  |  | 2.827902 | 190 | 3.992476 | 1.342317 | 727.3013 | 632.9892 | 1.342317 | 0.02551934 | 1.316797 | -304.5676 | 8974869.7 | -28605.42 | -304.5676356 | 61879572.9 | 9.957471 | 6016065.9 | 5166776.1
|  |  | 5.002831 | 195 | 2.298925 | 1.792231 | 1170.552 | 985.189 | 1.792231 | 0.041072 | 1.751159 | -455.8694 | 13297687.7 | -28570.84 | -455.8693901 | 91684365.0 | 10.34007 | 8974869.7 | 7733349.7
|  |  | 8.727087 | 200 | 1.34255 | 2.274914 | 1945.417 | 1605.329 | 2.274914 | 0.06826026 | 2.206654 | -675.6832 | 19572919.6 | -28547.94 | -675.6832159 | 134950582.9 | 10.71614 | 13297687.7 | 11494798.5
|  |  | 15.01941 | 205 | 0.7946185 | 2.773801 | 3283.98 | 2683.098 | 2.773801 | 0.1152274 | 2.658574 | #N/A | #N/A | #N/A | #N/A | #N/A | 11.08589 | 19572919.6 | 16971568.3
|  |  | 25.51584 | 210 | 0.4763525 | 3.277742 | 5568.327 | 4532.965 | 3.277742 | 0.1953799 | 3.082363 | #N/A | #N/A | #N/A | #N/A | #N/A | #N/A | #N/A | #N/A
|  |  | 42.81369 | 215 | 0.2890533 | 3.779946 | 9419.944 | 7669.427 | 3.779946 | 0.3305243 | 3.449422 | #N/A | #N/A | #N/A | #N/A | #N/A | #N/A | #N/A | #N/A
|  |  | 70.99148 | 220 | 0.1774447 | 4.276548 | 15838.13 | 12924.21 | 4.276548 | 0.5557237 | 3.720824 | #N/A | #N/A | #N/A | #N/A | #N/A | #N/A | #N/A | #N/A
|  |  | 116.3871 | 225 | 0.1101428 | 4.765477 | 26412.1 | 21626.79 | 4.765477 | 0.9267403 | 3.838737 | #N/A | #N/A | #N/A | #N/A | #N/A | #N/A | #N/A | #N/A
|  |  | 188.7518 | 230 | 0.06909452 | 5.245717 | 43642.9 | 35879.6 | 5.245717 | 1.53133 | 3.714387 | #N/A | #N/A | #N/A | #N/A | #N/A | #N/A | #N/A | #N/A
|  |  | 302.9457 | 235 | 0.04378515 | 5.716849 | 71427.24 | 58973.52 | 5.716849 | 2.506219 | 3.21063 | #N/A | #N/A | #N/A | #N/A | #N/A | #N/A | #N/A | #N/A
|  |  | 481.4098 | 240 | 0.02801684 | 6.178794 | 115778.4 | 96009.54 | 6.178794 | 4.062398 | 2.116396 | #N/A | #N/A | #N/A | #N/A | #N/A | #N/A | #N/A | #N/A
|  |  | 757.7375 | 245 | 0.01809446 | 6.631656 | 185890.7 | 154820.6 | 6.631656 | 6.522481 | 0.1091752 | #N/A | #N/A | #N/A | #N/A | #N/A | #N/A | #N/A | #N/A
|  |  | 1181.799 | 250 | 0.01179076 | 7.075639 | 295699.6 | 247327.1 | 7.075639 | 10.37543 | -3.299787 | #N/A | #N/A | #N/A | #N/A | #N/A | #N/A | #N/A | #N/A
|  |  | 1827.032 | 255 | 0.007749134 | 7.510995 | 466148.1 | 391514.6 | 7.510995 | 16.35607 | -8.845079 | #N/A | #N/A | #N/A | #N/A | #N/A | #N/A | #N/A | #N/A
|  |  | 2800.755 | 260 | 0.005134931 | 7.938001 | 728456.3 | 614296.1 | 7.938001 | 25.55987 | -17.62187 | #N/A | #N/A | #N/A | #N/A | #N/A | #N/A | #N/A | #N/A
|  |  | 4258.633 | 265 | 0.003429642 | 8.356938 | 1128802.7 | 955624.4 | 8.356938 | 39.60711 | -31.25017 | #N/A | #N/A | #N/A | #N/A | #N/A | #N/A | #N/A | #N/A
|  |  | 6424.857 | 270 | 0.002308164 | 8.768085 | 1734981.4 | 1474359.9 | 8.768085 | 60.87654 | -52.10846 | #N/A | #N/A | #N/A | #N/A | #N/A | #N/A | #N/A | #N/A
|  |  | 9620.103 | 275 | 0.001564825 | 9.171714 | 2645803.3 | 2256582.6 | 9.171714 | 92.83521 | -83.66349 | #N/A | #N/A | #N/A | #N/A | #N/A | #N/A | #N/A | #N/A
|  |  | 14300.03 | 280 | 0.001068392 | 9.568087 | 4004289.0 | 3427292.9 | 9.568087 | 140.5014 | -130.9333 | #N/A | #N/A | #N/A | #N/A | #N/A | #N/A | #N/A | #N/A
|  |  | 21108 | 285 | 0.0007344332 | 9.957455 | 6016065.9 | 5166776.1 | 9.957455 | 211.09 | -201.1326 | #N/A | #N/A | #N/A | #N/A | #N/A | #N/A | #N/A | #N/A
|  |  | 30946.83 | 290 | 0.0005081908 | 10.34006 | 8974869.7 | 7733349.7 | 10.34006 | 314.9077 | -304.5677 | #N/A | #N/A | #N/A | #N/A | #N/A | #N/A | #N/A | #N/A
|  |  | 45075.91 | 295 | 0.0003538801 | 10.71613 | 13297687.7 | 11494798.5 | 10.71613 | 466.5855 | -455.8694 | #N/A | #N/A | #N/A | #N/A | #N/A | #N/A | #N/A | #N/A
|  |  | 65242.07 | 300 | 0.0002479401 | 11.08588 | 19572919.6 | 16971568.3 | 11.08588 | 686.7691 | -675.6832 | #N/A | #N/A | #N/A | #N/A | #N/A | #N/A | #N/A | #N/A
Note on C23: SHINGO OZAKI: （1）U7<C3かつU7が最大となる値を入力。 （2）QR行の全ての黄色セルをコピー、MENTATのテーブル特性にペースト。

## 15-5PH_H1150
15-5PH_AMS5659_H1150
| parameter |  | R-O line_H1150_eng_total strain |  |  | R-O line_H1150_true_total strain | [5 empty] | R-O line_H1150_true_plastic strain |  |  | table data for fea |  | fea line_H1150_total strain
| E | 28500 | εeng | σeng | Eeng | εtrue | σtrue | Etrue | εtrue | εelastic | εplastic | εfea | σfea | Efea | εfea | σfea | εfea | σfea | Efea
| σty | 105 | [-] | [KSI] | [KSI] | [-] | [KSI] | [KSI] | [-] | [-] | [-] | [-] | [KSI] | [KSI] | [-] | [MPa] | [-] | [KSI] | [KSI]
| K | 0.044% | 0 | 0 | #N/A | 0 | 0 | #N/A | 0 | 0 | 0 | 0 | 55.10621 | #N/A | 0 | 379.944 | 0 | 0 | #N/A
| n | 9 | 0.0001754386 | 5 | 28500 | 0.0001754232 | 5.000877 | 28507.5 | 0.0001754232 | 0.0001754694 | -4.616625e-08 | 4.839644e-07 | 60.12649 | 10373231.4 | 5e-07 | 414.558 | 0.001933551 | 55.10621 | 28500
|  |  | 0.0003508772 | 10 | 28500 | 0.0003508157 | 10.00351 | 28522.5 | 0.0003508157 | 0.0003510003 | -1.846575e-07 | 2.33201e-06 | 65.14863 | 2717541.0 | 2.3e-06 | 449.184 | 0.002110185 | 60.12649 | 28421.91
| F0.70 line |  | 0.0005263158 | 15 | 28500 | 0.0005261773 | 15.00789 | 28537.51 | 0.0005261773 | 0.0005265928 | -4.15453e-07 | 6.627951e-06 | 70.17273 | 1169500.1 | 6.6e-06 | 483.824 | 0.002288249 | 65.14863 | 28204.21
| σ | ε | 0.0007017545 | 20 | 28499.98 | 0.0007015084 | 20.01404 | 28552.5 | 0.0007015084 | 0.0007022468 | -7.384287e-07 | 1.508497e-05 | 75.19897 | 594327 | 1.51e-05 | 518.479 | 0.002468829 | 70.17273 | 27822
| 0 | 0 | 0.0008771941 | 25 | 28499.85 | 0.0008768096 | 25.02193 | 28567.38 | 0.0008768096 | 0.0008779625 | -1.152896e-06 | 3.032486e-05 | 80.22761 | 329965.6 | 3.03e-05 | 553.15 | 0.002653645 | 75.19897 | 27195.87
| 999 | 0.05007519 | 0.001052637 | 30 | 28499.27 | 0.001052084 | 30.03158 | 28581.82 | 0.001052084 | 0.00105374 | -1.65609e-06 | 5.624864e-05 | 85.25909 | 194087.7 | 5.62e-05 | 587.841 | 0.002845329 | 80.22761 | 26234.09
|  |  | 0.001228093 | 35 | 28497.28 | 0.001227339 | 35.04298 | 28594.84 | 0.001227339 | 0.001229578 | -2.239318e-06 | 9.851916e-05 | 90.2941 | 119113.9 | 9.85e-05 | 622.556 | 0.003047796 | 85.25909 | 24850.88
| F0.85 line |  | 0.001403583 | 40 | 28491.56 | 0.001402599 | 40.05614 | 28604.13 | 0.001402599 | 0.001405479 | -2.879692e-06 | 0.0001651792 | 95.33365 | 75600.79 | 0.0001652 | 657.303 | 0.003266733 | 90.2941 | 22997.47
| σ | ε | 0.001579162 | 45 | 28477.23 | 0.001577916 | 45.07106 | 28604.8 | 0.001577916 | 0.001581441 | -3.524363e-06 | 0.000267431 | 100.3792 | 49344.74 | 0.0002674 | 692.091 | 0.003510219 | 95.33365 | 20697.47
| 0 | 0 | 0.00175494 | 50 | 28444.98 | 0.001753402 | 50.08775 | 28587.48 | 0.001753402 | 0.001757465 | -4.062989e-06 | 0.0004206071 | 105.433 | 32993.42 | 0.0004206 | 726.936 | 0.00378951 | 100.3792 | 18065.77
| 999 | 0.04123839 | 0.001931131 | 55 | 28378.32 | 0.001929269 | 55.10621 | 28535.62 | 0.001929269 | 0.001933551 | -4.282769e-06 | 0.0006453619 | 110.4981 | 22536.04 | 0.0006454 | 761.858 | 0.004120012 | 105.433 | 15291.27
|  |  | 0.002108121 | 60 | 28250.07 | 0.002105903 | 60.12649 | 28421.91 | 0.002105903 | 0.002109701 | -3.798805e-06 | 0.0009691202 | 115.5788 | 15692.73 | 0.0009691 | 796.888 | 0.004522489 | 110.4981 | 12584.78
| formula n(ref.) |  | 0.002286576 | 65 | 28018.31 | 0.002283966 | 65.14863 | 28204.21 | 0.002283966 | 0.002285917 | -1.950759e-06 | 0.001427814 | 120.6809 | 11123.11 | 0.0014278 | 832.066 | 0.005024516 | 115.5788 | 10120.28
| F0.70 | 192 | 0.002467586 | 70 | 27622.86 | 0.002464546 | 70.17273 | 27822 | 0.002464546 | 0.002462201 | 2.345182e-06 | 0.002067942 | 125.8124 | 8016.388 | 0.0020679 | 867.446 | 0.00566223 | 120.6809 | 8000.602
| F0.85 | 174 | 0.002652875 | 75 | 26984.83 | 0.002649362 | 75.19897 | 27195.87 | 0.002649362 | 0.00263856 | 1.08022e-05 | 0.002948987 | 130.984 | 5869.84 | 0.002949 | 903.103 | 0.006482412 | 125.8124 | 6256.563
| n | 15.69848 | 0.002845085 | 80 | 26013.16 | 0.002841046 | 80.22761 | 26234.09 | 0.002841046 | 0.002815004 | 2.60421e-05 | 0.004146205 | 136.2098 | 4364.923 | 0.0041462 | 939.134 | 0.007544916 | 130.984 | 4867.362
|  |  | 0.003048149 | 85 | 24622.81 | 0.003043513 | 85.25909 | 24850.88 | 0.003043513 | 0.002991547 | 5.196587e-05 | 0.005753808 | 141.5081 | 3295.823 | 0.0057538 | 975.665 | 0.008925494 | 136.2098 | 3785.2
| ROW# | 16 | 0.003267778 | 90 | 22765.68 | 0.00326245 | 90.2941 | 22997.47 | 0.00326245 | 0.003168214 | 9.423639e-05 | 0.007888526 | 146.903 | 2527.204 | 0.0078885 | 1012.861 | 0.01071901 | 141.5081 | 2954.192
|  |  | 0.00351209 | 95 | 20465.66 | 0.003505937 | 95.33365 | 20697.47 | 0.003505937 | 0.00334504 | 0.0001608964 | 0.01069351 | 152.425 | 1968.643 | 0.0106935 | 1050.934 | 0.01304302 | 146.903 | 2321.36
|  |  | 0.0037924 | 100 | 17837.38 | 0.003785227 | 100.3792 | 18065.77 | 0.003785227 | 0.003522079 | 0.0002631482 | 0.01434252 | 158.1132 | 1558.831 | 0.0143425 | 1090.153 | 0.01604176 | 152.425 | 1841.445
|  |  | 0.004124211 | 105 | 15068.83 | 0.004115729 | 105.433 | 15291.27 | 0.004115729 | 0.003699405 | 0.0004163243 | 0.01904416 | 164.0168 | 1255.642 | 0.0190442 | 1130.856 | 0.01989035 | 158.1132 | 1477.991
|  |  | 0.004528429 | 110 | 12369.55 | 0.004518206 | 110.4981 | 12584.78 | 0.004518206 | 0.003877127 | 0.0006410792 | 0.02504612 | 170.1974 | 1029.774 | 0.0250461 | 1173.47 | 0.02479913 | 164.0168 | 1202.656
|  |  | 0.005032856 | 115 | 9912.242 | 0.005020233 | 115.5788 | 10120.28 | 0.005020233 | 0.004055396 | 0.0009648374 | 0.03263894 | 176.732 | 860.6187706 | 0.0326389 | 1218.524 | 0.03101796 | 170.1974 | 993.8632
|  |  | 0.005673984 | 120 | 7798.749 | 0.005657948 | 120.6809 | 8000.602 | 0.005657948 | 0.004234417 | 0.001423531 | 0.04215888 | 183.7152 | 733.5386 | 0.0421589 | 1266.672 | 0.03884006 | 176.732 | 835.3923
|  |  | 0.006499158 | 125 | 6059.332 | 0.006478129 | 125.8124 | 6256.563 | 0.006478129 | 0.00441447 | 0.002063659 | 0.05398945 | 191.2637 | 638.0493 | 0.0539894 | 1318.717 | 0.04860502 | 183.7152 | 715.1323
|  |  | 0.007569136 | 130 | 4672.993 | 0.007540633 | 130.984 | 4867.362 | 0.007540633 | 0.004595929 | 0.002944704 | 0.06856081 | 199.5197 | 566.5928 | 0.0685608 | 1375.641 | 0.06070045 | 191.2637 | 624.0777
|  |  | 0.008961124 | 135 | 3591.984 | 0.008921211 | 136.2098 | 3785.2 | 0.008921211 | 0.00477929 | 0.004141922 | 0.0863463 | 208.6561 | 513.6978 | 0.0863463 | 1438.634 | 0.0755615 | 199.5197 | 555.5482
|  |  | 0.01077233 | 140 | 2760.591 | 0.01071472 | 141.5081 | 2954.192 | 0.01071472 | 0.004965197 | 0.005749525 | 0.1078553 | 218.8815 | 475.4029 | 0.1078553 | 1509.136 | 0.09366757 | 208.6561 | 504.6026
|  |  | 0.01312411 | 145 | 2126.05 | 0.01303873 | 146.903 | 2321.36 | 0.01303873 | 0.005154491 | 0.007884243 | 0.133622 | 230.447 | 448.8541 | 0.133622 | 1588.877 | 0.1155354 | 218.8815 | 467.6029
|  |  | 0.01616677 | 150 | 1643.3 | 0.01603748 | 152.425 | 1841.445 | 0.01603748 | 0.005348246 | 0.01068923 | 0.1641889 | 243.6527 | 432.0254 | 0.1641889 | 1679.927 | 0.1417079 | 230.447 | 441.8946
|  |  | 0.02008511 | 155 | 1276.05 | 0.01988607 | 158.1132 | 1477.991 | 0.01988607 | 0.005547831 | 0.01433823 | 0.2000867 | 258.8562 | 423.5218 | 0.2000867 | 1784.751 | 0.1727381 | 243.6527 | 425.5742
|  |  | 0.0251048 | 160 | 996.078 | 0.02479485 | 164.0168 | 1202.656 | 0.02479485 | 0.005754974 | 0.01903987 | 0.2418091 | 276.4815 | 422.4428 | 0.2418091 | 1906.274 | 0.2091693 | 258.8562 | 417.3203
|  |  | 0.03149962 | 165 | 781.883 | 0.03101368 | 170.1974 | 993.8632 | 0.03101368 | 0.00597184 | 0.02504184 | 0.2897865 | 297.0296 | 428.2872 | 0.2897865 | 2047.948 | 0.2515102 | 276.4815 | 416.2726
|  |  | 0.03959975 | 170 | 617.2741 | 0.03883578 | 176.732 | 835.3923 | 0.03883578 | 0.006201121 | 0.03263466 | 0.3443587 | 321.0899 | 440.8889 | 0.3443587 | 2213.838 | 0.3002085 | 297.0296 | 421.9463
|  |  | 0.04980112 | 175 | 490.1298 | 0.04860074 | 183.7152 | 715.1323 | 0.04860074 | 0.006446147 | 0.04215459 | 0.4057507 | 349.3533 | 460.376 | 0.4057507 | 2408.707 | 0.355625 | 321.0899 | 434.1723
|  |  | 0.06257602 | 180 | 391.3925 | 0.06069617 | 191.2637 | 624.0777 | 0.06069617 | 0.006711006 | 0.05398516 | 0.4740539 | 382.627 | 487.147 | 0.4740539 | 2638.121 | 0.4180087 | 349.3533 | 453.0575
|  |  | 0.07848494 | 185 | 314.2892 | 0.07555722 | 199.5197 | 555.5482 | 0.07555722 | 0.007000692 | 0.06855653 | 0.5492151 | 421.8507 | 521.8612 | 0.5492151 | 2908.56 | 0.4874794 | 382.627 | 478.9602
|  |  | 0.09818991 | 190 | 253.7431 | 0.09366329 | 208.6561 | 504.6026 | 0.09366329 | 0.007321266 | 0.08634202 | 0.6310351 | 468.1151 | 565.4404 | 0.6310351 | 3227.541 | 0.5640169 | 421.8507 | 512.4773
|  |  | 0.1224694 | 195 | 205.9348 | 0.1155311 | 218.8815 | 467.6029 | 0.1155311 | 0.007680054 | 0.1078511 | 0.7191762 | 522.6816 | 619.0821 | 0.7191762 | 3603.765 | 0.6474602 | 468.1151 | 554.4403
|  |  | 0.152235 | 200 | 167.9791 | 0.1417036 | 230.447 | 441.8946 | 0.1417036 | 0.00808586 | 0.1336177 | 0.8131787 | 587.0058 | 684.2813 | 0.8131787 | 4047.264 | 0.7375159 | 522.6816 | 605.9202
|  |  | 0.1885497 | 205 | 137.6853 | 0.1727339 | 243.6527 | 425.5742 | 0.1727339 | 0.008549217 | 0.1641846 | 0.9124827 | 662.7612 | 762.8643 | 0.9124827 | 4569.58 | 0.8337754 | 587.0058 | 668.237
|  |  | 0.2326484 | 210 | 113.3821 | 0.209165 | 258.8562 | 417.3203 | 0.209165 | 0.009082673 | 0.2000824 | 1.016454 | 751.868 | 857.0328 | 1.016454 | 5183.95 | 0.9357374 | 662.7612 | 742.9769
|  |  | 0.2859605 | 215 | 93.78745 | 0.2515059 | 276.4815 | 416.2726 | 0.2515059 | 0.009701105 | 0.2418048 | 1.12441 | 856.5226 | 969.4217 | 1.1244096 | 5905.518 | 1.042835 | 751.868 | 832.0131
|  |  | 0.3501346 | 220 | 77.91305 | 0.3002043 | 297.0296 | 421.9463 | 0.3002043 | 0.01042209 | 0.2897822 | 1.235642 | 979.2314 | 1103.173 | 1.2356422 | 6751.566 | 1.154463 | 856.5226 | 937.5318
|  |  | 0.4270661 | 225 | 64.99281 | 0.3556207 | 321.0899 | 434.1723 | 0.3556207 | 0.01126631 | 0.3443544 | 1.34944 | 1122.848 | 1262.032 | 1.3494398 | 7741.765 | 1.270001 | 979.2314 | 1062.063
|  |  | 0.5189274 | 230 | 54.42993 | 0.4180044 | 349.3533 | 453.0575 | 0.4180044 | 0.01225801 | 0.4057464 | 1.465102 | 1290.611 | 1450.465 | 1.4651018 | 8898.455 | 1.388838 | 1122.848 | 1208.517
|  |  | 0.6282 | 235 | 45.7571 | 0.4874751 | 382.627 | 478.9602 | 0.4874751 | 0.01342551 | 0.4740496 | 1.58195 | 1486.194 | 1673.819 | 1.58195 | 10246.951 | 1.510386 | 1290.611 | 1380.221
|  |  | 0.7577114 | 240 | 38.60663 | 0.5640126 | 421.8507 | 512.4773 | 0.5640126 | 0.01480178 | 0.5492109 | 1.699335 | 1713.747 | 1938.519 | 1.6993348 | 11815.872 | 1.634097 | 1486.194 | 1580.968
|  |  | 0.9106738 | 245 | 32.68779 | 0.6474559 | 468.1151 | 554.4403 | 0.6474559 | 0.01642509 | 0.6310308 | 1.816637 | 1977.952 | 2252.342 | 1.8166374 | 13637.507 | 1.759466 | 1713.747 | 1815.062
|  |  | 1.090727 | 250 | 27.76963 | 0.7375117 | 522.6816 | 605.9202 | 0.7375117 | 0.01833971 | 0.719172 | #N/A | #N/A | #N/A | #N/A | #N/A | 1.886039 | 1977.952 | 2087.378
|  |  | 1.301983 | 255 | 23.66788 | 0.8337711 | 587.0058 | 668.237 | 0.8337711 | 0.02059669 | 0.8131744 | #N/A | #N/A | #N/A | #N/A | #N/A | #N/A | #N/A | #N/A
|  |  | 1.549082 | 260 | 20.23486 | 0.9357332 | 662.7612 | 742.9769 | 0.9357332 | 0.02325478 | 0.9124784 | #N/A | #N/A | #N/A | #N/A | #N/A | #N/A | #N/A | #N/A
|  |  | 1.837238 | 265 | 17.3517 | 1.042831 | 751.868 | 832.0131 | 1.042831 | 0.02638133 | 1.01645 | #N/A | #N/A | #N/A | #N/A | #N/A | #N/A | #N/A | #N/A
|  |  | 2.172306 | 270 | 14.92234 | 1.154459 | 856.5226 | 937.5318 | 1.154459 | 0.03005343 | 1.124405 | #N/A | #N/A | #N/A | #N/A | #N/A | #N/A | #N/A | #N/A
|  |  | 2.560842 | 275 | 12.86883 | 1.269997 | 979.2314 | 1062.063 | 1.269997 | 0.034359 | 1.235638 | #N/A | #N/A | #N/A | #N/A | #N/A | #N/A | #N/A | #N/A
|  |  | 3.01017 | 280 | 11.12772 | 1.388834 | 1122.848 | 1208.517 | 1.388834 | 0.03939816 | 1.349435 | #N/A | #N/A | #N/A | #N/A | #N/A | #N/A | #N/A | #N/A
|  |  | 3.528461 | 285 | 9.647094 | 1.510382 | 1290.611 | 1380.221 | 1.510382 | 0.04528461 | 1.465098 | #N/A | #N/A | #N/A | #N/A | #N/A | #N/A | #N/A | #N/A
|  |  | 4.124807 | 290 | 8.384391 | 1.634093 | 1486.194 | 1580.968 | 1.634093 | 0.05214716 | 1.581946 | #N/A | #N/A | #N/A | #N/A | #N/A | #N/A | #N/A | #N/A
|  |  | 4.809311 | 295 | 7.304562 | 1.759462 | 1713.747 | 1815.062 | 1.759462 | 0.06013146 | 1.69933 | #N/A | #N/A | #N/A | #N/A | #N/A | #N/A | #N/A | #N/A
|  |  | 5.593175 | 300 | 6.378659 | 1.886035 | 1977.952 | 2087.378 | 1.886035 | 0.06940184 | 1.816633 | #N/A | #N/A | #N/A | #N/A | #N/A | #N/A | #N/A | #N/A
Note on C23: SHINGO OZAKI: （1）U7<C3かつU7が最大となる値を入力。 （2）QR行の全ての黄色セルをコピー、MENTATのテーブル特性にペースト。

## 17-4PH_H900
17-4PH_AMS5643_H900
| parameter |  | R-O line_H900_eng_total strain |  |  | R-O line_H900_true_total strain | [5 empty] | R-O line_H900_true_plastic strain |  |  | table data for fea |  | fea line_H900_total strain
| E | 28500 | εeng | σeng | Eeng | εtrue | σtrue | Etrue | εtrue | εelastic | εplastic | εfea | σfea | Efea | εfea | σfea | εfea | σfea | Efea
| σty | 175 | [-] | [KSI] | [KSI] | [-] | [KSI] | [KSI] | [-] | [-] | [-] | [-] | [KSI] | [KSI] | [-] | [MPa] | [-] | [KSI] | [KSI]
| K | 0.11% | 0 | 0 | #N/A | 0 | 0 | #N/A | 0 | 0 | 0 | 0 | 105.3873 | #N/A | 0 | 726.62 | 0 | 0 | #N/A
| n | 11 | 0.0001754386 | 5 | 28500 | 0.0001754232 | 5.000877 | 28507.5 | 0.0001754232 | 0.0001754694 | -4.616625e-08 | 6.617724e-07 | 110.4253 | 7612938.3 | 7e-07 | 761.356 | 0.003697799 | 105.3873 | 28500
|  |  | 0.0003508772 | 10 | 28500 | 0.0003508156 | 10.00351 | 28522.5 | 0.0003508156 | 0.0003510003 | -1.846578e-07 | 2.74904e-06 | 115.4653 | 2414635.7 | 2.7e-06 | 796.105 | 0.003875233 | 110.4253 | 28393.7
| F0.70 line |  | 0.0005263158 | 15 | 28500 | 0.0005261773 | 15.00789 | 28537.51 | 0.0005261773 | 0.0005265928 | -4.154639e-07 | 7.005006e-06 | 120.5073 | 1184704.0 | 7e-06 | 830.869 | 0.004054162 | 115.4653 | 28167.54
| σ | ε | 0.0007017544 | 20 | 28500 | 0.0007015083 | 20.01404 | 28552.52 | 0.0007015083 | 0.0007022468 | -7.385736e-07 | 1.448037e-05 | 125.5516 | 674789.7 | 1.45e-05 | 865.648 | 0.004235333 | 120.5073 | 27830.49
| 0 | 0 | 0.000877193 | 25 | 28500 | 0.0008768085 | 25.02193 | 28567.54 | 0.0008768085 | 0.0008779624 | -1.153976e-06 | 2.663934e-05 | 130.5984 | 415066.2 | 2.66e-05 | 900.445 | 0.004419801 | 125.5516 | 27345.07
| 999 | 0.05007519 | 0.001052632 | 30 | 28500 | 0.001052078 | 30.03158 | 28582.55 | 0.001052078 | 0.00105374 | -1.661657e-06 | 4.549555e-05 | 135.648 | 267795.4 | 4.55e-05 | 935.261 | 0.00460904 | 130.5984 | 26668.82
|  |  | 0.00122807 | 35 | 28500 | 0.001227317 | 35.04298 | 28597.57 | 0.001227317 | 0.001229578 | -2.261595e-06 | 7.378451e-05 | 140.7009 | 178618.2 | 7.38e-05 | 970.099 | 0.004805075 | 135.648 | 25758.65
| F0.85 line |  | 0.001403509 | 40 | 28499.99 | 0.001402525 | 40.05614 | 28612.59 | 0.001402525 | 0.001405479 | -2.953737e-06 | 0.0001151804 | 145.7579 | 122160 | 0.0001152 | 1004.966 | 0.00501066 | 140.7009 | 24578.33
| σ | ε | 0.001578948 | 45 | 28499.96 | 0.001577702 | 45.07105 | 28627.58 | 0.001577702 | 0.00158144 | -3.737945e-06 | 0.0001745666 | 150.8197 | 85236.63 | 0.0001746 | 1039.866 | 0.005229492 | 145.7579 | 23108.72
| 0 | 0 | 0.001754387 | 50 | 28499.87 | 0.00175285 | 50.08772 | 28642.53 | 0.00175285 | 0.001757464 | -4.613872e-06 | 0.0002583691 | 155.8879 | 60476.72 | 0.0002584 | 1074.809 | 0.005466488 | 150.8197 | 21358.5
| 999 | 0.04123839 | 0.001929828 | 55 | 28499.66 | 0.001927968 | 55.10614 | 28657.35 | 0.001927968 | 0.001933549 | -5.580704e-06 | 0.0003749672 | 160.9639 | 43534.76 | 0.000375 | 1109.808 | 0.005728118 | 155.8879 | 19371.21
|  |  | 0.002105272 | 60 | 28499.15 | 0.002103059 | 60.12632 | 28671.88 | 0.002103059 | 0.002109695 | -6.636664e-06 | 0.0005351916 | 166.0503 | 31745.19 | 0.0005352 | 1144.877 | 0.006022824 | 160.9639 | 17224.19
| formula n(ref.) |  | 0.002280722 | 65 | 28498.06 | 0.002278125 | 65.14825 | 28685.82 | 0.002278125 | 0.002285903 | -7.778128e-06 | 0.0007529275 | 171.15 | 23421.51 | 0.0007529 | 1180.038 | 0.006361517 | 166.0503 | 15017.6
| F0.70 | 192 | 0.002456186 | 70 | 28495.82 | 0.002453175 | 70.17193 | 28698.62 | 0.002453175 | 0.002462173 | -8.998097e-06 | 0.001045838 | 176.2671 | 17469.76 | 0.0010458 | 1215.319 | 0.00675819 | 171.15 | 12856.19
| F0.85 | 174 | 0.002631677 | 75 | 28491.49 | 0.002628221 | 75.19738 | 28709.32 | 0.002628221 | 0.002638504 | -1.028372e-05 | 0.001436227 | 181.4068 | 13165.61 | 0.0014362 | 1250.756 | 0.007230647 | 176.2671 | 10830.78
| n | 15.69848 | 0.002807218 | 80 | 28483.46 | 0.002803285 | 80.22458 | 28716.3 | 0.002803285 | 0.002814897 | -1.161236e-05 | 0.001952056 | 186.5759 | 10020.98 | 0.0019521 | 1286.396 | 0.007801377 | 181.4068 | 9005.505
|  |  | 0.002982847 | 85 | 28469.16 | 0.002978407 | 85.25354 | 28716.98 | 0.002978407 | 0.002991352 | -1.29456e-05 | 0.002628143 | 191.7831 | 7702 | 0.0026281 | 1322.298 | 0.008498578 | 186.5759 | 7414.087
| ROW# | 26 | 0.003158627 | 90 | 28444.59 | 0.003153649 | 90.28428 | 28707.32 | 0.003153649 | 0.003167869 | -1.422037e-05 | 0.003507554 | 197.0395 | 5977.222 | 0.0035076 | 1358.54 | 0.009357375 | 191.7831 | 6063.395
|  |  | 0.003334661 | 95 | 28403.67 | 0.003329113 | 95.31679 | 28681.21 | 0.003329113 | 0.003344449 | -1.533599e-05 | 0.004643207 | 202.3592 | 4684.265 | 0.0046432 | 1395.218 | 0.01042122 | 197.0395 | 4940.968
|  |  | 0.003511105 | 100 | 28337.49 | 0.003504956 | 100.3511 | 28629.64 | 0.003504956 | 0.003521092 | -1.613589e-05 | 0.006099709 | 207.7599 | 3707.973 | 0.0060997 | 1432.455 | 0.01174353 | 202.3592 | 4023.038
|  |  | 0.003688201 | 105 | 28233.27 | 0.003681417 | 105.3873 | 28539.76 | 0.003681417 | 0.003697799 | -1.638208e-05 | 0.007955425 | 213.2637 | 2965.868 | 0.0079554 | 1470.402 | 0.01338953 | 207.7599 | 3281.089
|  |  | 0.003866306 | 110 | 28073.32 | 0.003858851 | 110.4253 | 28393.7 | 0.003858851 | 0.003874572 | -1.572031e-05 | 0.01030478 | 218.8983 | 2398.338 | 0.0103048 | 1509.251 | 0.01543836 | 213.2637 | 2686.315
|  |  | 0.004045943 | 115 | 27833.93 | 0.00403778 | 115.4653 | 28167.54 | 0.00403778 | 0.004051413 | -1.363304e-05 | 0.01326077 | 224.6977 | 1961.934 | 0.0132608 | 1549.237 | 0.01798542 | 218.8983 | 2212.179
|  |  | 0.004227863 | 120 | 27484.63 | 0.004218951 | 120.5073 | 27830.49 | 0.004218951 | 0.004228328 | -9.377074e-06 | 0.01695769 | 230.7043 | 1624.74 | 0.0169577 | 1590.65 | 0.0211449 | 224.6977 | 1835.574
|  |  | 0.004413128 | 125 | 26988.33 | 0.004403419 | 125.5516 | 27345.07 | 0.004403419 | 0.004405321 | -1.901711e-06 | 0.02155389 | 236.9695 | 1363.142 | 0.0215539 | 1633.848 | 0.02505257 | 230.7043 | 1537.111
|  |  | 0.00460322 | 130 | 26303.05 | 0.004592658 | 130.5984 | 26668.82 | 0.004592658 | 0.004582401 | 1.025726e-05 | 0.02723463 | 243.5567 | 1159.556 | 0.0272346 | 1679.265 | 0.02986861 | 236.9695 | 1300.92
|  |  | 0.004800177 | 135 | 25386.25 | 0.004788693 | 135.648 | 25758.65 | 0.004788693 | 0.00475958 | 2.911347e-05 | 0.03421473 | 250.5424 | 1000.81 | 0.0342147 | 1727.43 | 0.03578047 | 243.5567 | 1114.223
|  |  | 0.00500677 | 140 | 24202.22 | 0.004994278 | 140.7009 | 24578.33 | 0.004994278 | 0.004936875 | 5.740243e-05 | 0.04274086 | 258.0197 | 876.9865 | 0.0427409 | 1778.984 | 0.04300569 | 250.5424 | 966.8579
|  |  | 0.005226722 | 145 | 22732.27 | 0.00521311 | 145.7579 | 23108.72 | 0.00521311 | 0.005114311 | 9.879837e-05 | 0.05309321 | 266.1006 | 780.5885 | 0.0530932 | 1834.7 | 0.05179418 | 258.0197 | 850.806
|  |  | 0.005464984 | 150 | 20985.24 | 0.005450105 | 150.8197 | 21358.5 | 0.005450105 | 0.005291921 | 0.0001581845 | 0.06558617 | 274.9199 | 705.9349 | 0.0655862 | 1895.506 | 0.06243008 | 266.1006 | 759.7789
|  |  | 0.005728079 | 155 | 19004.54 | 0.005711736 | 155.8879 | 19371.21 | 0.005711736 | 0.005469749 | 0.0002419871 | 0.08056757 | 284.6386 | 648.7172 | 0.0805676 | 1962.514 | 0.07523248 | 274.9199 | 688.8718
|  |  | 0.006024517 | 160 | 16866.96 | 0.006006442 | 160.9639 | 17224.19 | 0.006006442 | 0.005647857 | 0.0003585852 | 0.09841613 | 295.449 | 605.6757 | 0.0984161 | 2037.05 | 0.09055489 | 284.6386 | 634.2797
|  |  | 0.006365308 | 165 | 14671.75 | 0.006345135 | 166.0503 | 15017.6 | 0.006345135 | 0.005826325 | 0.0005188095 | 0.1195366 | 307.5798 | 574.3609 | 0.1195366 | 2120.689 | 0.1087828 | 295.449 | 593.0719
|  |  | 0.006764585 | 170 | 12522.63 | 0.006741808 | 171.15 | 12856.19 | 0.006741808 | 0.006005262 | 0.0007365454 | 0.1443522 | 321.3017 | 552.9577 | 0.1443522 | 2215.298 | 0.1303289 | 307.5798 | 563.0145
|  |  | 0.007240351 | 175 | 10509.37 | 0.007214265 | 176.2671 | 10830.78 | 0.007214265 | 0.006184809 | 0.001029456 | 0.173294 | 336.9348 | 540.1559 | 0.173294 | 2323.085 | 0.1556259 | 321.3017 | 542.4334
|  |  | 0.007815377 | 180 | 8695.263 | 0.007784995 | 181.4068 | 9005.505 | 0.007784995 | 0.00636515 | 0.001419845 | 0.2067877 | 354.8558 | 535.0561 | 0.2067877 | 2446.646 | 0.1851162 | 336.9348 | 530.1088
|  |  | 0.008518272 | 185 | 7113.434 | 0.008482196 | 186.5759 | 7414.087 | 0.008482196 | 0.006546522 | 0.001935674 | 0.2452373 | 375.5072 | 537.1012 | 0.2452373 | 2589.032 | 0.2192387 | 354.8558 | 525.1961
|  |  | 0.009384756 | 190 | 5770.446 | 0.009340993 | 191.7831 | 6063.395 | 0.009340993 | 0.006729232 | 0.002611761 | 0.2890075 | 399.4069 | 546.0283 | 0.2890075 | 2753.815 | 0.258413 | 375.5072 | 527.1664
|  |  | 0.01045916 | 195 | 4653.751 | 0.01040484 | 197.0395 | 4940.968 | 0.01040484 | 0.006913668 | 0.003491172 | 0.3384046 | 427.16 | 561.8371 | 0.3384046 | 2945.166 | 0.3030218 | 399.4069 | 535.7637
|  |  | 0.01179618 | 200 | 3739.651 | 0.01172715 | 202.3592 | 4023.038 | 0.01172715 | 0.007100324 | 0.004626825 | #N/A | #N/A | #N/A | #N/A | #N/A | 0.3533927 | 427.16 | 550.9754
|  |  | 0.01346297 | 205 | 2999.782 | 0.01337315 | 207.7599 | 3281.089 | 0.01337315 | 0.007289821 | 0.006083327 | #N/A | #N/A | #N/A | #N/A | #N/A | #N/A | #N/A | #N/A
|  |  | 0.01554151 | 210 | 2405.53 | 0.01542198 | 213.2637 | 2686.315 | 0.01542198 | 0.007482937 | 0.007939043 | #N/A | #N/A | #N/A | #N/A | #N/A | #N/A | #N/A | #N/A
|  |  | 0.01813145 | 215 | 1930.548 | 0.01796904 | 218.8983 | 2212.179 | 0.01796904 | 0.007680641 | 0.0102884 | #N/A | #N/A | #N/A | #N/A | #N/A | #N/A | #N/A | #N/A
|  |  | 0.02135331 | 220 | 1551.9 | 0.02112852 | 224.6977 | 1835.574 | 0.02112852 | 0.007884131 | 0.01324439 | #N/A | #N/A | #N/A | #N/A | #N/A | #N/A | #N/A | #N/A
|  |  | 0.02535223 | 225 | 1250.338 | 0.02503619 | 230.7043 | 1537.111 | 0.02503619 | 0.008094886 | 0.01694131 | #N/A | #N/A | #N/A | #N/A | #N/A | #N/A | #N/A | #N/A
|  |  | 0.03030227 | 230 | 1010.093 | 0.02985222 | 236.9695 | 1300.92 | 0.02985222 | 0.00831472 | 0.0215375 | #N/A | #N/A | #N/A | #N/A | #N/A | #N/A | #N/A | #N/A
|  |  | 0.03641132 | 235 | 818.4577 | 0.03576409 | 243.5567 | 1114.223 | 0.03576409 | 0.008545848 | 0.02721824 | #N/A | #N/A | #N/A | #N/A | #N/A | #N/A | #N/A | #N/A
|  |  | 0.04392673 | 240 | 665.2996 | 0.04298931 | 250.5424 | 966.8579 | 0.04298931 | 0.008790962 | 0.03419834 | #N/A | #N/A | #N/A | #N/A | #N/A | #N/A | #N/A | #N/A
|  |  | 0.05314171 | 245 | 542.5949 | 0.0517778 | 258.0197 | 850.806 | 0.0517778 | 0.009053323 | 0.04272448 | #N/A | #N/A | #N/A | #N/A | #N/A | #N/A | #N/A | #N/A
|  |  | 0.06440259 | 250 | 444.0148 | 0.0624137 | 266.1006 | 759.7789 | 0.0624137 | 0.009336865 | 0.05307683 | #N/A | #N/A | #N/A | #N/A | #N/A | #N/A | #N/A | #N/A
|  |  | 0.07811711 | 255 | 364.5773 | 0.0752161 | 274.9199 | 688.8718 | 0.0752161 | 0.009646311 | 0.06556979 | #N/A | #N/A | #N/A | #N/A | #N/A | #N/A | #N/A | #N/A
|  |  | 0.09476366 | 260 | 300.3625 | 0.0905385 | 284.6386 | 634.2797 | 0.0905385 | 0.009987318 | 0.08055119 | #N/A | #N/A | #N/A | #N/A | #N/A | #N/A | #N/A | #N/A
|  |  | 0.1149019 | 265 | 248.2844 | 0.1087664 | 295.449 | 593.0719 | 0.1087664 | 0.01036663 | 0.09839975 | #N/A | #N/A | #N/A | #N/A | #N/A | #N/A | #N/A | #N/A
|  |  | 0.1391843 | 270 | 205.91 | 0.1303125 | 307.5798 | 563.0145 | 0.1303125 | 0.01079227 | 0.1195202 | #N/A | #N/A | #N/A | #N/A | #N/A | #N/A | #N/A | #N/A
|  |  | 0.1683699 | 275 | 171.3174 | 0.1556095 | 321.3017 | 542.4334 | 0.1556095 | 0.01127374 | 0.1443358 | #N/A | #N/A | #N/A | #N/A | #N/A | #N/A | #N/A | #N/A
|  |  | 0.2033386 | 280 | 142.985 | 0.1850999 | 336.9348 | 530.1088 | 0.1850999 | 0.01182227 | 0.1732776 | #N/A | #N/A | #N/A | #N/A | #N/A | #N/A | #N/A | #N/A
|  |  | 0.2451081 | 285 | 119.7046 | 0.2192224 | 354.8558 | 525.1961 | 0.2192224 | 0.01245108 | 0.2067713 | #N/A | #N/A | #N/A | #N/A | #N/A | #N/A | #N/A | #N/A
|  |  | 0.2948523 | 290 | 100.5143 | 0.2583966 | 375.5072 | 527.1664 | 0.2583966 | 0.01317569 | 0.2452209 | #N/A | #N/A | #N/A | #N/A | #N/A | #N/A | #N/A | #N/A
|  |  | 0.3539217 | 295 | 84.6461 | 0.3030054 | 399.4069 | 535.7637 | 0.3030054 | 0.01401428 | 0.2889911 | #N/A | #N/A | #N/A | #N/A | #N/A | #N/A | #N/A | #N/A
|  |  | 0.4238668 | 300 | 71.48467 | 0.3533763 | 427.16 | 550.9754 | 0.3533763 | 0.01498807 | 0.3383882 | #N/A | #N/A | #N/A | #N/A | #N/A | #N/A | #N/A | #N/A
Note on C23: SHINGO OZAKI: （1）U7<C3かつU7が最大となる値を入力。 （2）QR行の全ての黄色セルをコピー、MENTATのテーブル特性にペースト。

## 17-4PH_H925
17-4PH_AMS5643_H925
| parameter |  | R-O line_H925_eng_total strain |  |  | R-O line_H925_true_total strain | [5 empty] | R-O line_H925_true_plastic strain |  |  | table data for fea |  | fea line_H925_total strain
| E | 28500 | εeng | σeng | Eeng | εtrue | σtrue | Etrue | εtrue | εelastic | εplastic | εfea | σfea | Efea | εfea | σfea | εfea | σfea | Efea
| σty | 167 | [-] | [KSI] | [KSI] | [-] | [KSI] | [KSI] | [-] | [-] | [-] | [-] | [KSI] | [KSI] | [-] | [MPa] | [-] | [KSI] | [KSI]
| K | 0.06% | 0 | 0 | #N/A | 0 | 0 | #N/A | 0 | 0 | 0 | 0 | 115.4644 | #N/A | 0 | 796.099 | 0 | 0 | #N/A
| n | 14 | 0.0001754386 | 5 | 28500 | 0.0001754232 | 5.000877 | 28507.5 | 0.0001754232 | 0.0001754694 | -4.616625e-08 | 4.449353e-07 | 120.506 | 11330996.3 | 4e-07 | 830.86 | 0.004051383 | 115.4644 | 28500
|  |  | 0.0003508772 | 10 | 28500 | 0.0003508156 | 10.00351 | 28522.5 | 0.0003508156 | 0.0003510003 | -1.846578e-07 | 2.669829e-06 | 125.5495 | 2266884.5 | 2.7e-06 | 865.634 | 0.004228724 | 120.506 | 28428.5
| F0.70 line |  | 0.0005263158 | 15 | 28500 | 0.0005261773 | 15.00789 | 28537.51 | 0.0005261773 | 0.0005265928 | -4.154639e-07 | 7.852195e-06 | 130.5953 | 973643.7 | 7.9e-06 | 900.423 | 0.004407917 | 125.5495 | 28146.14
| σ | ε | 0.0007017544 | 20 | 28500 | 0.0007015083 | 20.01404 | 28552.52 | 0.0007015083 | 0.0007022468 | -7.385737e-07 | 1.781643e-05 | 135.6436 | 506639.5 | 1.78e-05 | 935.23 | 0.004590144 | 130.5953 | 27689.49
| 0 | 0 | 0.000877193 | 25 | 28500 | 0.0008768085 | 25.02193 | 28567.54 | 0.0008768085 | 0.0008779624 | -1.153976e-06 | 3.53422e-05 | 140.6948 | 288217.6 | 3.53e-05 | 970.057 | 0.004777241 | 135.6436 | 26982.17
| 999 | 0.05007519 | 0.001052632 | 30 | 28500 | 0.001052078 | 30.03158 | 28582.55 | 0.001052078 | 0.00105374 | -1.661661e-06 | 6.459939e-05 | 145.7498 | 172775.6 | 6.46e-05 | 1004.91 | 0.004972003 | 140.6948 | 25935.41
|  |  | 0.00122807 | 35 | 28500 | 0.001227317 | 35.04298 | 28597.57 | 0.001227317 | 0.001229578 | -2.261618e-06 | 0.0001117535 | 150.8095 | 107302 | 0.0001118 | 1039.795 | 0.005178626 | 145.7498 | 24464.49
| F0.85 line |  | 0.001403509 | 40 | 28500 | 0.001402525 | 40.05614 | 28612.6 | 0.001402525 | 0.001405479 | -2.953833e-06 | 0.0001857987 | 155.8757 | 68420.77 | 0.0001858 | 1074.726 | 0.005403315 | 150.8095 | 22518.87
| σ | ε | 0.001578947 | 45 | 28500 | 0.001577702 | 45.07105 | 28627.63 | 0.001577702 | 0.00158144 | -3.738295e-06 | 0.0002996904 | 160.951 | 44561.94 | 0.0002997 | 1109.718 | 0.005655122 | 155.8757 | 20119.44
| 0 | 0 | 0.001754386 | 50 | 28500 | 0.001752849 | 50.08772 | 28642.65 | 0.001752849 | 0.001757464 | -4.61498e-06 | 0.0004718695 | 166.0389 | 29550.26 | 0.0004719 | 1144.798 | 0.005947092 | 160.951 | 17382.72
| 999 | 0.04123839 | 0.001929825 | 55 | 28499.99 | 0.001927965 | 55.10614 | 28657.68 | 0.001927965 | 0.001933549 | -5.583836e-06 | 0.0007282916 | 171.1449 | 19912.53 | 0.0007283 | 1180.003 | 0.006297796 | 166.0389 | 14507.82
|  |  | 0.002105264 | 60 | 28499.96 | 0.002103051 | 60.12632 | 28672.69 | 0.002103051 | 0.002109695 | -6.644737e-06 | 0.001105101 | 176.2767 | 13619.12 | 0.0011051 | 1215.386 | 0.006733376 | 171.1449 | 11722.32
| formula n(ref.) |  | 0.002280703 | 65 | 28499.88 | 0.002278106 | 65.14825 | 28687.65 | 0.002278106 | 0.002285903 | -7.797359e-06 | 0.001652118 | 181.4453 | 9448.675 | 0.0016521 | 1251.022 | 0.007290249 | 176.2767 | 9215.408
| F0.70 | 184 | 0.002456143 | 70 | 28499.67 | 0.002453132 | 70.17193 | 28702.49 | 0.002453132 | 0.002462173 | -9.040922e-06 | 0.002437341 | 186.6661 | 6648.848 | 0.0024373 | 1287.018 | 0.00801862 | 181.4453 | 7096.091
| F0.85 | 168 | 0.002631587 | 75 | 28499.18 | 0.002628131 | 75.19737 | 28717.05 | 0.002628131 | 0.002638504 | -1.037365e-05 | 0.003552687 | 191.9608 | 4747.079 | 0.0035527 | 1323.523 | 0.00898703 | 186.6661 | 5391.134
| n | 16.90514 | 0.002807038 | 80 | 28498.06 | 0.002803105 | 80.22456 | 28730.97 | 0.002803105 | 0.002814897 | -1.179167e-05 | 0.005121223 | 197.359 | 3441.579 | 0.0051212 | 1360.743 | 0.01028815 | 191.9608 | 4069.282
|  |  | 0.002982503 | 85 | 28495.63 | 0.002978064 | 85.25351 | 28743.59 | 0.002978064 | 0.002991351 | -1.328704e-05 | 0.007306149 | 202.9017 | 2536.79 | 0.0073061 | 1398.959 | 0.0120461 | 197.359 | 3070.763
| ROW# | 28 | 0.003157999 | 90 | 28490.64 | 0.003153023 | 90.28422 | 28753.63 | 0.003153023 | 0.003167867 | -1.484404e-05 | 0.01032175 | 208.6444 | 1904.328 | 0.0103218 | 1438.553 | 0.01442551 | 202.9017 | 2329.446
|  |  | 0.003333556 | 95 | 28480.78 | 0.003328012 | 95.31669 | 28758.77 | 0.003328012 | 0.003344445 | -1.643286e-05 | 0.01444647 | 214.662 | 1458.915 | 0.0144465 | 1480.043 | 0.01764261 | 208.6444 | 1785.053
|  |  | 0.003509229 | 100 | 28462 | 0.003503086 | 100.3509 | 28754.92 | 0.003503086 | 0.003521085 | -1.799885e-05 | 0.02003806 | 221.0549 | 1143.306 | 0.0200381 | 1524.121 | 0.02197847 | 214.662 | 1387.87
|  |  | 0.003685116 | 105 | 28427.4 | 0.003678342 | 105.3869 | 28735.15 | 0.003678342 | 0.003697787 | -1.944489e-05 | 0.02755047 | 227.9566 | 918.7043 | 0.0275505 | 1571.706 | 0.02779438 | 221.0549 | 1099.211
|  |  | 0.003861385 | 110 | 28365.64 | 0.003853949 | 110.4248 | 28688.01 | 0.003853949 | 0.003874553 | -2.060333e-05 | 0.03755157 | 235.5435 | 758.6023 | 0.0375516 | 1624.016 | 0.03554895 | 227.9566 | 890.0145
|  |  | 0.004038323 | 115 | 28258.58 | 0.004030191 | 115.4644 | 28595.19 | 0.004030191 | 0.004051383 | -2.119201e-05 | 0.0507401 | 244.0471 | 644.7756 | 0.0507401 | 1682.646 | 0.04581625 | 235.5435 | 738.9336
|  |  | 0.004216397 | 120 | 28078.25 | 0.004207532 | 120.506 | 28428.5 | 0.004207532 | 0.00422828 | -2.074707e-05 | 0.06795915 | 253.7698 | 564.6492 | 0.0679591 | 1749.682 | 0.05930316 | 244.0471 | 630.5111
|  |  | 0.004396361 | 125 | 27783.3 | 0.004386725 | 125.5495 | 28146.14 | 0.004386725 | 0.004405247 | -1.852218e-05 | 0.09020218 | 265.1039 | 509.5557 | 0.0902022 | 1827.828 | 0.07686335 | 253.7698 | 553.6795
|  |  | 0.004579406 | 130 | 27315.69 | 0.004568952 | 130.5953 | 27689.49 | 0.004568952 | 0.004582292 | -1.333981e-05 | 0.1186065 | 278.5555 | 473.5771 | 0.1186065 | 1920.573 | 0.09950407 | 265.1039 | 500.6053
|  |  | 0.004767377 | 135 | 26599.85 | 0.004756049 | 135.6436 | 26982.17 | 0.004756049 | 0.004759424 | -3.37558e-06 | 0.1544279 | 294.7745 | 452.7729 | 0.1544279 | 2032.399 | 0.1283803 | 278.5555 | 465.8364
|  |  | 0.004963086 | 140 | 25548.04 | 0.004950811 | 140.6948 | 25935.41 | 0.004950811 | 0.004936661 | 1.41502e-05 | 0.1989916 | 314.5906 | 444.67 | 0.1989916 | 2169.027 | 0.1647708 | 294.7745 | 445.6923
|  |  | 0.005170756 | 145 | 24076.66 | 0.005157434 | 145.7498 | 24464.49 | 0.005157434 | 0.005114027 | 4.340738e-05 | 0.2536162 | 339.0588 | 447.9325 | 0.2536162 | 2337.729 | 0.2100299 | 314.5906 | 437.8387
|  |  | 0.005396632 | 150 | 22136.05 | 0.005382123 | 150.8095 | 22518.87 | 0.005382123 | 0.005291561 | 9.056152e-05 | 0.319512 | 369.513 | 462.158 | 0.319512 | 2547.704 | 0.265513 | 339.0588 | 441.0013
|  |  | 0.005649831 | 155 | 19747.36 | 0.00563393 | 155.8757 | 20119.44 | 0.00563393 | 0.005469324 | 0.0001646067 | 0.3976649 | 407.6336 | 487.7684 | 0.3976649 | 2810.536 | 0.3324774 | 369.513 | 454.7832
|  |  | 0.005943493 | 160 | 17026.34 | 0.0059259 | 160.951 | 17382.72 | 0.0059259 | 0.005647402 | 0.0002784984 | 0.4887215 | 455.5269 | 525.9737 | 0.4887215 | 3140.749 | 0.4119679 | 407.6336 | 479.5609
|  |  | 0.006296343 | 165 | 14170.35 | 0.006276604 | 166.0389 | 14507.82 | 0.006276604 | 0.005825926 | 0.0004506775 | 0.592897 | 515.8234 | 578.7973 | 0.592897 | 3556.479 | 0.5047049 | 455.5269 | 516.4426
|  |  | 0.006734761 | 170 | 11404.63 | 0.006712184 | 171.1449 | 11722.32 | 0.006712184 | 0.006005085 | 0.0007070996 | 0.7099259 | 591.794 | 649.1609 | 0.7099259 | 4080.278 | 0.6109961 | 515.8234 | 567.2766
|  |  | 0.007295541 | 175 | 8916.163 | 0.007269057 | 176.2767 | 9215.408 | 0.007269057 | 0.006185148 | 0.001083909 | 0.8390658 | 687.4905 | 741.0297 | 0.8390658 | 4740.082 | 0.7306906 | 591.794 | 634.7039
|  |  | 0.008029493 | 180 | 6812.43 | 0.007997428 | 181.4453 | 7096.091 | 0.007997428 | 0.006366502 | 0.001630926 | 0.9791529 | 807.9135 | 859.629 | 0.9791529 | 5570.369 | 0.8631883 | 687.4905 | 722.2504
|  |  | 0.009006152 | 185 | 5119.495 | 0.008965838 | 186.6661 | 5391.134 | 0.008965838 | 0.006549689 | 0.002416149 | 1.128694 | 959.2117 | 1011.751 | 1.128694 | 6613.535 | 1.007501 | 807.9135 | 834.4596
|  |  | 0.01031985 | 190 | 3806.06 | 0.01026696 | 191.9608 | 4069.282 | 0.01026696 | 0.006735466 | 0.003531495 | #N/A | #N/A | #N/A | #N/A | #N/A | 1.162351 | 959.2117 | 977.0649
|  |  | 0.0120975 | 195 | 2812.699 | 0.01202491 | 197.359 | 3070.763 | 0.01202491 | 0.006924878 | 0.005100031 | #N/A | #N/A | #N/A | #N/A | #N/A | #N/A | #N/A | #N/A
|  |  | 0.01450856 | 200 | 2073.777 | 0.01440432 | 202.9017 | 2329.446 | 0.01440432 | 0.007119358 | 0.007284957 | #N/A | #N/A | #N/A | #N/A | #N/A | #N/A | #N/A | #N/A
|  |  | 0.01777759 | 205 | 1529.505 | 0.01762142 | 208.6444 | 1785.053 | 0.01762142 | 0.007320856 | 0.01030056 | #N/A | #N/A | #N/A | #N/A | #N/A | #N/A | #N/A | #N/A
|  |  | 0.02220012 | 210 | 1130.575 | 0.02195728 | 214.662 | 1387.87 | 0.02195728 | 0.007532001 | 0.01442528 | #N/A | #N/A | #N/A | #N/A | #N/A | #N/A | #N/A | #N/A
|  |  | 0.02816246 | 215 | 838.5969 | 0.02777319 | 221.0549 | 1099.211 | 0.02777319 | 0.007756313 | 0.02001687 | #N/A | #N/A | #N/A | #N/A | #N/A | #N/A | #N/A | #N/A
|  |  | 0.03616641 | 220 | 624.6912 | 0.03552776 | 227.9566 | 890.0145 | 0.03552776 | 0.007998478 | 0.02752928 | #N/A | #N/A | #N/A | #N/A | #N/A | #N/A | #N/A | #N/A
|  |  | 0.04685985 | 225 | 467.5765 | 0.04579506 | 235.5435 | 738.9336 | 0.04579506 | 0.008264683 | 0.03753038 | #N/A | #N/A | #N/A | #N/A | #N/A | #N/A | #N/A | #N/A
|  |  | 0.06107438 | 230 | 351.7526 | 0.05928197 | 244.0471 | 630.5111 | 0.05928197 | 0.008563056 | 0.05071891 | #N/A | #N/A | #N/A | #N/A | #N/A | #N/A | #N/A | #N/A
|  |  | 0.07987162 | 235 | 265.9966 | 0.07684216 | 253.7698 | 553.6795 | 0.07684216 | 0.008904205 | 0.06793796 | #N/A | #N/A | #N/A | #N/A | #N/A | #N/A | #N/A | #N/A
|  |  | 0.1045996 | 240 | 202.2004 | 0.09948288 | 265.1039 | 500.6053 | 0.09948288 | 0.009301891 | 0.09018099 | #N/A | #N/A | #N/A | #N/A | #N/A | #N/A | #N/A | #N/A
|  |  | 0.1369613 | 245 | 154.5036 | 0.1283591 | 278.5555 | 465.8364 | 0.1283591 | 0.009773877 | 0.1185853 | #N/A | #N/A | #N/A | #N/A | #N/A | #N/A | #N/A | #N/A
|  |  | 0.1790979 | 250 | 118.6617 | 0.1647496 | 294.7745 | 445.6923 | 0.1647496 | 0.01034296 | 0.1544067 | #N/A | #N/A | #N/A | #N/A | #N/A | #N/A | #N/A | #N/A
|  |  | 0.2336888 | 255 | 91.59026 | 0.2100087 | 314.5906 | 437.8387 | 0.2100087 | 0.01103827 | 0.1989705 | #N/A | #N/A | #N/A | #N/A | #N/A | #N/A | #N/A | #N/A
|  |  | 0.3040722 | 260 | 71.03948 | 0.2654918 | 339.0588 | 441.0013 | 0.2654918 | 0.0118968 | 0.253595 | #N/A | #N/A | #N/A | #N/A | #N/A | #N/A | #N/A | #N/A
|  |  | 0.3943888 | 265 | 55.3608 | 0.3324562 | 369.513 | 454.7832 | 0.3324562 | 0.01296537 | 0.3194908 | #N/A | #N/A | #N/A | #N/A | #N/A | #N/A | #N/A | #N/A
|  |  | 0.5097539 | 270 | 43.34066 | 0.4119467 | 407.6336 | 479.5609 | 0.4119467 | 0.01430293 | 0.3976437 | #N/A | #N/A | #N/A | #N/A | #N/A | #N/A | #N/A | #N/A
|  |  | 0.6564616 | 275 | 34.08139 | 0.5046837 | 455.5269 | 516.4426 | 0.5046837 | 0.0159834 | 0.4887003 | #N/A | #N/A | #N/A | #N/A | #N/A | #N/A | #N/A | #N/A
|  |  | 0.8422265 | 280 | 26.91573 | 0.6109749 | 515.8234 | 567.2766 | 0.6109749 | 0.01809907 | 0.5928758 | #N/A | #N/A | #N/A | #N/A | #N/A | #N/A | #N/A | #N/A
|  |  | 1.07647 | 285 | 21.3453 | 0.7306694 | 591.794 | 634.7039 | 0.7306694 | 0.0207647 | 0.7099047 | #N/A | #N/A | #N/A | #N/A | #N/A | #N/A | #N/A | #N/A
|  |  | 1.370657 | 290 | 16.99601 | 0.8631671 | 687.4905 | 722.2504 | 0.8631671 | 0.02412247 | 0.8390446 | #N/A | #N/A | #N/A | #N/A | #N/A | #N/A | #N/A | #N/A
|  |  | 1.73869 | 295 | 13.58575 | 1.00748 | 807.9135 | 834.4596 | 1.00748 | 0.02834784 | 0.9791317 | #N/A | #N/A | #N/A | #N/A | #N/A | #N/A | #N/A | #N/A
|  |  | 2.197372 | 300 | 10.90078 | 1.162329 | 959.2117 | 977.0649 | 1.162329 | 0.03365655 | 1.128673 | #N/A | #N/A | #N/A | #N/A | #N/A | #N/A | #N/A | #N/A
Note on C23: SHINGO OZAKI: （1）U7<C3かつU7が最大となる値を入力。 （2）QR行の全ての黄色セルをコピー、MENTATのテーブル特性にペースト。

## 17-4PH_H1025
17-4PH_AMS5643_H1025
| parameter |  | R-O line_H1025_eng_total strain |  |  | R-O line_H1025_true_total strain | [5 empty] | R-O line_H1025_true_plastic strain |  |  | table data for fea |  | fea line_H1025_total strain
| E | 28500 | εeng | σeng | Eeng | εtrue | σtrue | Etrue | εtrue | εelastic | εplastic | εfea | σfea | Efea | εfea | σfea | εfea | σfea | Efea
| σty | 145 | [-] | [KSI] | [KSI] | [-] | [KSI] | [KSI] | [-] | [-] | [-] | [-] | [KSI] | [KSI] | [-] | [MPa] | [-] | [KSI] | [KSI]
| K | 0.008% | 0 | 0 | #N/A | 0 | 0 | #N/A | 0 | 0 | 0 | 0 | 125.5485 | #N/A | 0 | 865.627 | 0 | 0 | #N/A
| n | 24 | 0.0001754386 | 5 | 28500 | 0.0001754232 | 5.000877 | 28507.5 | 0.0001754232 | 0.0001754694 | -4.616625e-08 | 1.165104e-06 | 130.5937 | 4330265.2 | 1.2e-06 | 900.412 | 0.004405212 | 125.5485 | 28500
|  |  | 0.0003508772 | 10 | 28500 | 0.0003508156 | 10.00351 | 28522.5 | 0.0003508156 | 0.0003510003 | -1.846578e-07 | 7.215997e-06 | 135.6414 | 834203.9 | 7.2e-06 | 935.215 | 0.004583402 | 130.5937 | 28313.65
| F0.70 line |  | 0.0005263158 | 15 | 28500 | 0.0005261773 | 15.00789 | 28537.51 | 0.0005261773 | 0.0005265928 | -4.154639e-07 | 2.454302e-05 | 140.6925 | 291517.4 | 2.45e-05 | 970.041 | 0.004766564 | 135.6414 | 27558.48
| σ | ε | 0.0007017544 | 20 | 28500 | 0.0007015083 | 20.01404 | 28552.52 | 0.0007015083 | 0.0007022468 | -7.385737e-07 | 6.697775e-05 | 145.7493 | 119165.9 | 6.7e-05 | 1004.907 | 0.004961124 | 140.6925 | 25961.86
| 0 | 0 | 0.000877193 | 25 | 28500 | 0.0008768085 | 25.02193 | 28567.54 | 0.0008768085 | 0.0008779624 | -1.153976e-06 | 0.0001636506 | 150.8165 | 52416.26 | 0.0001637 | 1039.844 | 0.005180989 | 145.7493 | 22999.41
| 999 | 0.05007519 | 0.001052632 | 30 | 28500 | 0.001052078 | 30.03158 | 28582.55 | 0.001052078 | 0.00105374 | -1.661661e-06 | 0.0003743614 | 155.9044 | 24146.31 | 0.0003744 | 1074.924 | 0.005455459 | 150.8165 | 18461.84
|  |  | 0.00122807 | 35 | 28500 | 0.001227317 | 35.04298 | 28597.57 | 0.001227317 | 0.001229578 | -2.261618e-06 | 0.0008189409 | 161.0342 | 11538.37 | 0.0008189 | 1110.292 | 0.005844693 | 155.9044 | 13071.57
| F0.85 line |  | 0.001403509 | 40 | 28500 | 0.001402525 | 40.05614 | 28612.6 | 0.001402525 | 0.001405479 | -2.953835e-06 | 0.001732036 | 166.2486 | 5710.725 | 0.001732 | 1146.244 | 0.006469262 | 161.0342 | 8213.208
| σ | ε | 0.001578947 | 45 | 28500 | 0.001577702 | 45.07105 | 28627.63 | 0.001577702 | 0.00158144 | -3.738302e-06 | 0.003562878 | 171.6327 | 2940.802 | 0.0035629 | 1183.367 | 0.00756532 | 166.2486 | 4757.446
| 0 | 0 | 0.001754386 | 50 | 28500 | 0.001752849 | 50.08772 | 28642.66 | 0.001752849 | 0.001757464 | -4.615008e-06 | 0.007152027 | 177.3516 | 1593.38 | 0.007152 | 1222.797 | 0.009585079 | 171.6327 | 2665.735
| 999 | 0.04123839 | 0.001929825 | 55 | 28500 | 0.001927965 | 55.10614 | 28657.69 | 0.001927965 | 0.001933549 | -5.583942e-06 | 0.01403368 | 183.7195 | 925.345 | 0.0140337 | 1266.702 | 0.01337489 | 177.3516 | 1509.014
|  |  | 0.002105263 | 60 | 28500 | 0.00210305 | 60.12632 | 28672.73 | 0.00210305 | 0.002109695 | -6.645094e-06 | 0.02692696 | 191.3242 | 589.8169 | 0.026927 | 1319.134 | 0.02047998 | 183.7195 | 896.2455
| formula n(ref.) |  | 0.002280702 | 65 | 28500 | 0.002278105 | 65.14825 | 28687.77 | 0.002278105 | 0.002285903 | -7.798453e-06 | 0.05046888 | 201.2459 | 421.4493 | 0.0504689 | 1387.542 | 0.03364009 | 191.3242 | 577.858
| F0.70 | 168 | 0.00245614 | 70 | 28500 | 0.002453129 | 70.17193 | 28702.82 | 0.002453129 | 0.002462173 | -9.044006e-06 | 0.0921417 | 215.4382 | 340.5635 | 0.0921417 | 1485.394 | 0.05753014 | 201.2459 | 415.3078
| F0.85 | 160 | 0.002631579 | 75 | 28500 | 0.002628122 | 75.19737 | 28717.87 | 0.002628122 | 0.002638504 | -1.038174e-05 | 0.1630385 | 237.3791 | 309.4769 | 0.1630385 | 1636.672 | 0.09970094 | 215.4382 | 336.542
| n | 30.65596 | 0.002807018 | 80 | 28499.99 | 0.002803085 | 80.22456 | 28732.91 | 0.002803085 | 0.002814897 | -1.181161e-05 | 0.2775306 | 273.1713 | 312.6171 | 0.2775306 | 1883.45 | 0.1713676 | 237.3791 | 306.1525
|  |  | 0.002982456 | 85 | 28499.97 | 0.002978018 | 85.25351 | 28747.95 | 0.002978018 | 0.002991351 | -1.333353e-05 | 0.4504851 | 333.3735 | 348.0811 | 0.4504851 | 2298.53 | 0.2871156 | 273.1713 | 309.2252
| ROW# | 30 | 0.003157896 | 90 | 28499.9 | 0.00315292 | 90.28421 | 28762.93 | 0.00315292 | 0.003167867 | -1.494713e-05 | 0.6917625 | 436.0132 | 425.4016 | 0.6917625 | 3006.207 | 0.4621824 | 333.3735 | 343.8812
|  |  | 0.003333336 | 95 | 28499.63 | 0.003327793 | 95.31667 | 28777.73 | 0.003327793 | 0.003344444 | -1.665124e-05 | 1.000831 | 611.4831 | 567.738 | 1.0008308 | 4216.029 | 0.7070612 | 436.0132 | 419.1453
|  |  | 0.003508783 | 100 | 28498.77 | 0.003502641 | 100.3509 | 28791.93 | 0.003502641 | 0.003521083 | -1.844221e-05 | 1.365873 | 910.406 | 818.8727 | 1.3658727 | 6277.031 | 1.022286 | 611.4831 | 556.6492
|  |  | 0.003684245 | 105 | 28496.13 | 0.003677475 | 105.3868 | 28804.34 | 0.003677475 | 0.003697784 | -2.030916e-05 | 1.767945 | 1416.135 | 1257.806 | 1.7679447 | 9763.908 | 1.397817 | 910.406 | 796.0017
|  |  | 0.003859755 | 110 | 28488.47 | 0.003852325 | 110.4246 | 28811.69 | 0.003852325 | 0.003874546 | -2.222144e-05 | 2.186057 | 2264.408 | 2028.818 | 2.1860568 | 15612.549 | 1.817634 | 1416.135 | 1204.641
|  |  | 0.004035395 | 115 | 28467.34 | 0.004027274 | 115.4641 | 28805.48 | 0.004027274 | 0.004051371 | -2.409663e-05 | 2.599501 | 3673.955 | 3409.28 | 2.5995011 | 25331.041 | 2.26551 | 2264.408 | 1893.991
|  |  | 0.004211379 | 120 | 28411.67 | 0.004202536 | 120.5054 | 28764.44 | 0.004202536 | 0.004228258 | -2.572283e-05 | 2.986926 | 5993.694 | 5987.574 | 2.9869265 | 41325.081 | 2.728412 | 3673.955 | 3045.023
|  |  | 0.004388235 | 125 | 28271.49 | 0.004378635 | 125.5485 | 28638.16 | 0.004378635 | 0.004405212 | -2.65765e-05 | 3.323157 | 9774.85 | 11245.74 | 3.3231565 | 67395.246 | 3.197232 | 5993.694 | 4948.039
|  |  | 0.004567223 | 130 | 27934.85 | 0.004556825 | 130.5937 | 28313.65 | 0.004556825 | 0.004582236 | -2.541139e-05 | 3.574392 | 15880.21 | 24301.38 | 3.5743916 | 109490.237 | 3.666134 | 9774.85 | 8063.849
|  |  | 0.004751239 | 135 | 27171.58 | 0.004739987 | 135.6414 | 27558.48 | 0.004739987 | 0.004759348 | -1.93605e-05 | 3.691637 | 25648.22 | 83312.64 | 3.6916368 | 176838.304 | 4.131592 | 15880.21 | 13116.88
|  |  | 0.004946742 | 140 | 25575.06 | 0.004934547 | 140.6925 | 25961.86 | 0.004934547 | 0.00493658 | -2.033481e-06 | 3.601551 | 41137.48 | -171939.5 | 3.6015513 | 283633.035 | 4.591574 | 25648.22 | 21235.62
|  |  | 0.005167719 | 145 | 22626.75 | 0.005154412 | 145.7493 | 22999.41 | 0.005154412 | 0.005114011 | 4.040126e-05 | 3.193398 | 65488.24 | -59660.75 | 3.1933975 | 451525.694 | 5.044972 | 41137.48 | 34162.67
|  |  | 0.005443646 | 150 | 18120.77 | 0.005428883 | 150.8165 | 18461.84 | 0.005428883 | 0.005291809 | 0.0001370741 | 2.300202 | 103452.8 | -42504.26 | 2.3002023 | 713282.53 | 5.49123 | 65488.24 | 54566.45
|  |  | 0.005835074 | 155 | 12773.73 | 0.005818116 | 155.9044 | 13071.57 | 0.005818116 | 0.005470331 | 0.0003477849 | 0.6715043 | 162168.5 | -36050.69 | 0.6715043 | 1118113.138 | 5.930127 | 103452.8 | 86500.19
|  |  | 0.006463484 | 160 | 7956.584 | 0.006442686 | 161.0342 | 8213.208 | 0.006442686 | 0.005650321 | 0.0007923644 | -2.065961 | 252275.6 | -32916.24 | -2.0659607 | 1739379.735 | 6.361628 | 162168.5 | 136072.9
|  |  | 0.007567231 | 165 | 4530.024 | 0.007538744 | 166.2486 | 4757.446 | 0.007538744 | 0.005833284 | 0.00170546 | -6.464694 | 389524.4 | -31201.88 | -6.4646941 | 2685676.991 | 6.785815 | 252275.6 | 212423.3
|  |  | 0.009604331 | 170 | 2454.47 | 0.009558503 | 171.6327 | 2665.735 | 0.009558503 | 0.006022201 | 0.003536302 | -13.33698 | 597069.9 | -30200.36 | -13.3369806 | 4116653.723 | 7.202827 | 389524.4 | 329123.8
|  |  | 0.0134378 | 175 | 1304.302 | 0.01334831 | 177.3516 | 1509.014 | 0.01334831 | 0.006222864 | 0.00712545 | -23.86917 | 908728.6 | -29591.07 | -23.8691691 | 6265465.781 | 7.612841 | 597069.9 | 506192.2
|  |  | 0.02066401 | 180 | 691.9256 | 0.02045341 | 183.7195 | 896.2455 | 0.02045341 | 0.006446299 | 0.01400711 | #N/A | #N/A | #N/A | #N/A | #N/A | 8.016046 | 908728.6 | 772953.2
|  |  | 0.03418483 | 185 | 369.8001 | 0.03361351 | 191.3242 | 577.858 | 0.03361351 | 0.00671313 | 0.02690038 | #N/A | #N/A | #N/A | #N/A | #N/A | #N/A | #N/A | #N/A
|  |  | 0.05918904 | 190 | 199.9663 | 0.05750356 | 201.2459 | 415.3078 | 0.05750356 | 0.00706126 | 0.0504423 | #N/A | #N/A | #N/A | #N/A | #N/A | #N/A | #N/A | #N/A
|  |  | 0.1048111 | 195 | 109.5961 | 0.09967436 | 215.4382 | 336.542 | 0.09967436 | 0.007559234 | 0.09211513 | #N/A | #N/A | #N/A | #N/A | #N/A | #N/A | #N/A | #N/A
|  |  | 0.1868955 | 200 | 60.91294 | 0.171341 | 237.3791 | 306.1525 | 0.171341 | 0.008329091 | 0.1630119 | #N/A | #N/A | #N/A | #N/A | #N/A | #N/A | #N/A | #N/A
|  |  | 0.3325428 | 205 | 34.32949 | 0.287089 | 273.1713 | 309.2252 | 0.287089 | 0.009584957 | 0.2775041 | #N/A | #N/A | #N/A | #N/A | #N/A | #N/A | #N/A | #N/A
|  |  | 0.5874927 | 210 | 19.6117 | 0.4621558 | 333.3735 | 343.8812 | 0.4621558 | 0.01169731 | 0.4504585 | #N/A | #N/A | #N/A | #N/A | #N/A | #N/A | #N/A | #N/A
|  |  | 1.027969 | 215 | 11.35136 | 0.7070346 | 436.0132 | 419.1453 | 0.7070346 | 0.01529871 | 0.6917359 | #N/A | #N/A | #N/A | #N/A | #N/A | #N/A | #N/A | #N/A
|  |  | 1.779469 | 220 | 6.65336 | 1.02226 | 611.4831 | 556.6492 | 1.02226 | 0.02145555 | 1.000804 | #N/A | #N/A | #N/A | #N/A | #N/A | #N/A | #N/A | #N/A
|  |  | 3.046249 | 225 | 3.947015 | 1.39779 | 910.406 | 796.0017 | 1.39779 | 0.03194407 | 1.365846 | #N/A | #N/A | #N/A | #N/A | #N/A | #N/A | #N/A | #N/A
|  |  | 5.157107 | 230 | 2.368705 | 1.817607 | 1416.135 | 1204.641 | 1.817607 | 0.04968893 | 1.767918 | #N/A | #N/A | #N/A | #N/A | #N/A | #N/A | #N/A | #N/A
|  |  | 8.635779 | 235 | 1.43733 | 2.265483 | 2264.408 | 1893.991 | 2.265483 | 0.07945291 | 2.18603 | #N/A | #N/A | #N/A | #N/A | #N/A | #N/A | #N/A | #N/A
|  |  | 14.30815 | 240 | 0.8814659 | 2.728385 | 3673.955 | 3045.023 | 2.728385 | 0.1289107 | 2.599474 | #N/A | #N/A | #N/A | #N/A | #N/A | #N/A | #N/A | #N/A
|  |  | 23.46406 | 245 | 0.5460954 | 3.197205 | 5993.694 | 4948.039 | 3.197205 | 0.210305 | 2.9869 | #N/A | #N/A | #N/A | #N/A | #N/A | #N/A | #N/A | #N/A
|  |  | 38.0994 | 250 | 0.3416387 | 3.666107 | 9774.85 | 8063.849 | 3.666107 | 0.3429772 | 3.32313 | #N/A | #N/A | #N/A | #N/A | #N/A | #N/A | #N/A | #N/A
|  |  | 61.27533 | 255 | 0.215741 | 4.131565 | 15880.21 | 13116.88 | 4.131565 | 0.5572004 | 3.574365 | #N/A | #N/A | #N/A | #N/A | #N/A | #N/A | #N/A | #N/A
|  |  | 97.64699 | 260 | 0.1374697 | 4.591548 | 25648.22 | 21235.62 | 4.591548 | 0.8999375 | 3.69161 | #N/A | #N/A | #N/A | #N/A | #N/A | #N/A | #N/A | #N/A
|  |  | 154.2358 | 265 | 0.08835675 | 5.044945 | 41137.48 | 34162.67 | 5.044945 | 1.44342 | 3.601525 | #N/A | #N/A | #N/A | #N/A | #N/A | #N/A | #N/A | #N/A
|  |  | 241.549 | 270 | 0.05726506 | 5.491204 | 65488.24 | 54566.45 | 5.491204 | 2.297833 | 3.193371 | #N/A | #N/A | #N/A | #N/A | #N/A | #N/A | #N/A | #N/A
|  |  | 375.1922 | 275 | 0.03741307 | 5.9301 | 103452.8 | 86500.19 | 5.9301 | 3.629924 | 2.300176 | #N/A | #N/A | #N/A | #N/A | #N/A | #N/A | #N/A | #N/A
|  |  | 578.1733 | 280 | 0.02463283 | 6.361602 | 162168.5 | 136072.9 | 6.361602 | 5.690124 | 0.6714777 | #N/A | #N/A | #N/A | #N/A | #N/A | #N/A | #N/A | #N/A
|  |  | 884.1776 | 285 | 0.01633964 | 6.785788 | 252275.6 | 212423.3 | 6.785788 | 8.851776 | -2.065987 | #N/A | #N/A | #N/A | #N/A | #N/A | #N/A | #N/A | #N/A
|  |  | 1342.187 | 290 | 0.02410528 | 7.202801 | 389524.4 | 139349.2 | 7.202801 | 13.66752 | -6.464721 | #N/A | #N/A | #N/A | #N/A | #N/A | #N/A | #N/A | #N/A
|  |  | 2022.966 | 295 | 0.007344535 | 7.612814 | 597069.9 | 506192.2 | 7.612814 | 20.94982 | -13.33701 | #N/A | #N/A | #N/A | #N/A | #N/A | #N/A | #N/A | #N/A
|  |  | 3028.095 | 300 | 0.004974483 | 8.016019 | 908728.6 | 772953.2 | 8.016019 | 31.88521 | -23.8692 | #N/A | #N/A | #N/A | #N/A | #N/A | #N/A | #N/A | #N/A
Note on C23: SHINGO OZAKI: （1）U7<C3かつU7が最大となる値を入力。 （2）QR行の全ての黄色セルをコピー、MENTATのテーブル特性にペースト。

## 17-4PH_H1075
17-4PH_AMS5643_H1075
| parameter |  | R-O line_H1075_eng_total strain |  |  | R-O line_H1075_true_total strain | [5 empty] | R-O line_H1075_true_plastic strain |  |  | table data for fea |  | fea line_H1075_total strain
| E | 28500 | εeng | σeng | Eeng | εtrue | σtrue | Etrue | εtrue | εelastic | εplastic | εfea | σfea | Efea | εfea | σfea | εfea | σfea | Efea
| σty | 143 | [-] | [KSI] | [KSI] | [-] | [KSI] | [KSI] | [-] | [-] | [-] | [-] | [KSI] | [KSI] | [-] | [MPa] | [-] | [KSI] | [KSI]
| K | 0.145% | 0 | 0 | #N/A | 0 | 0 | #N/A | 0 | 0 | 0 | 0 | 95.31686 | #N/A | 0 | 657.187 | 0 | 0 | #N/A
| n | 16 | 0.0001754386 | 5 | 28500 | 0.0001754232 | 5.000877 | 28507.5 | 0.0001754232 | 0.0001754694 | -4.616625e-08 | 8.372559e-07 | 100.3514 | 6013079.4 | 8e-07 | 691.898 | 0.003344451 | 95.31686 | 28500
|  |  | 0.0003508772 | 10 | 28500 | 0.0003508156 | 10.00351 | 28522.5 | 0.0003508156 | 0.0003510003 | -1.846578e-07 | 4.513246e-06 | 105.3879 | 1370128.1 | 4.5e-06 | 726.624 | 0.003521937 | 100.3514 | 28365.56
| F0.70 line |  | 0.0005263158 | 15 | 28500 | 0.0005261773 | 15.00789 | 28537.51 | 0.0005261773 | 0.0005265928 | -4.154639e-07 | 1.387753e-05 | 110.427 | 538111.4 | 1.39e-05 | 761.367 | 0.003702335 | 105.3879 | 27919.25
| σ | ε | 0.0007017544 | 20 | 28500 | 0.0007015083 | 20.01404 | 28552.52 | 0.0007015083 | 0.0007022468 | -7.385737e-07 | 3.419846e-05 | 115.4691 | 248127.5 | 3.42e-05 | 796.132 | 0.003888508 | 110.427 | 27066.48
| 0 | 0 | 0.000877193 | 25 | 28500 | 0.0008768085 | 25.02193 | 28567.54 | 0.0008768085 | 0.0008779624 | -1.153976e-06 | 7.495056e-05 | 120.5158 | 123837.7 | 7.5e-05 | 830.927 | 0.004085747 | 115.4691 | 25563.74
| 999 | 0.05007519 | 0.001052632 | 30 | 28500 | 0.001052078 | 30.03158 | 28582.55 | 0.001052078 | 0.00105374 | -1.661661e-06 | 0.0001527465 | 125.5693 | 64958.65 | 0.0001527 | 865.77 | 0.004303575 | 120.5158 | 23168.1
|  |  | 0.00122807 | 35 | 28500 | 0.001227317 | 35.04298 | 28597.57 | 0.001227317 | 0.001229578 | -2.261617e-06 | 0.0002960436 | 130.634 | 35344.06 | 0.000296 | 900.69 | 0.004558687 | 125.5693 | 19808.99
| F0.85 line |  | 0.001403509 | 40 | 28500 | 0.001402525 | 40.05614 | 28612.6 | 0.001402525 | 0.001405479 | -2.953833e-06 | 0.0005525466 | 135.7174 | 19818.05 | 0.0005525 | 935.739 | 0.004879693 | 130.634 | 15777.6
| σ | ε | 0.001578947 | 45 | 28500 | 0.001577702 | 45.07105 | 28627.62 | 0.001577702 | 0.00158144 | -3.738288e-06 | 0.001000631 | 140.8323 | 11415.1 | 0.0010006 | 971.005 | 0.005314561 | 135.7174 | 11689.51
| 0 | 0 | 0.001754386 | 50 | 28499.99 | 0.001752849 | 50.08772 | 28642.65 | 0.001752849 | 0.001757464 | -4.614936e-06 | 0.001766634 | 146.0003 | 6746.668 | 0.0017666 | 1006.637 | 0.005942116 | 140.8323 | 8150.556
| 999 | 0.04123839 | 0.001929825 | 55 | 28499.96 | 0.001927965 | 55.10614 | 28657.65 | 0.001927965 | 0.001933549 | -5.583611e-06 | 0.003050537 | 151.2567 | 4094.098 | 0.0030505 | 1042.879 | 0.006889451 | 146.0003 | 5455.268
|  |  | 0.002105264 | 60 | 28499.84 | 0.002103052 | 60.12632 | 28672.57 | 0.002103052 | 0.002109695 | -6.643762e-06 | 0.0051633 | 156.6589 | 2556.914 | 0.0051633 | 1080.125 | 0.008357791 | 151.2567 | 3579.844
| formula n(ref.) |  | 0.002280707 | 65 | 28499.44 | 0.00227811 | 65.14825 | 28687.21 | 0.00227811 | 0.002285903 | -7.79366e-06 | 0.008579841 | 162.2979 | 1650.518 | 0.0085798 | 1119.005 | 0.0106601 | 156.6589 | 2346.404
| F0.70 | 125 | 0.002456156 | 70 | 28498.22 | 0.002453145 | 70.17193 | 28701.03 | 0.002453145 | 0.002462173 | -9.028325e-06 | 0.01401193 | 168.3169 | 1108.044 | 0.0140119 | 1160.505 | 0.01427451 | 162.2979 | 1560.164
| F0.85 | 114 | 0.002631626 | 75 | 28494.84 | 0.00262817 | 75.19737 | 28712.68 | 0.00262817 | 0.002638504 | -1.033447e-05 | 0.02250436 | 174.9371 | 779.5361 | 0.0225044 | 1206.149 | 0.01991779 | 168.3169 | 1066.576
| n | 16.7077 | 0.002807151 | 80 | 28486.04 | 0.002803218 | 80.22457 | 28718.89 | 0.002803218 | 0.002814897 | -1.167893e-05 | 0.03555397 | 182.4961 | 579.2516 | 0.035554 | 1258.267 | 0.0286425 | 174.9371 | 758.7818
|  |  | 0.002982808 | 85 | 28464.53 | 0.002978369 | 85.25354 | 28712.31 | 0.002978369 | 0.002991352 | -1.298372e-05 | 0.05524256 | 191.5031 | 457.476 | 0.0552426 | 1320.368 | 0.04195734 | 182.4961 | 567.7131
| ROW# | 24 | 0.003158773 | 90 | 28414.7 | 0.003153795 | 90.28429 | 28677.25 | 0.003153795 | 0.00316787 | -1.407476e-05 | 0.0843573 | 202.7171 | 385.1643 | 0.0843573 | 1397.686 | 0.06196197 | 191.5031 | 450.2487
|  |  | 0.003335421 | 95 | 28305.03 | 0.00332987 | 95.31686 | 28581.95 | 0.00332987 | 0.003344451 | -1.458102e-05 | 0.1264459 | 217.2564 | 345.446 | 0.1264459 | 1497.931 | 0.09147018 | 202.7171 | 380.0284
|  |  | 0.003513514 | 100 | 28075.11 | 0.003507356 | 100.3514 | 28365.56 | 0.003507356 | 0.0035211 | -1.374377e-05 | 0.1857239 | 236.7527 | 328.8947 | 0.1857239 | 1632.353 | 0.134069 | 217.2564 | 341.309
|  |  | 0.003694562 | 105 | 27616.96 | 0.003687754 | 105.3879 | 27919.25 | 0.003687754 | 0.003697822 | -1.006778e-05 | 0.2667385 | 263.5621 | 330.9213 | 0.2667385 | 1817.198 | 0.194031 | 236.7527 | 325.1425
|  |  | 0.00388144 | 110 | 26755.49 | 0.003873927 | 110.427 | 27066.48 | 0.003873927 | 0.00387463 | -7.034894e-07 | 0.3737383 | 301.0562 | 350.413 | 0.3737383 | 2075.711 | 0.2759863 | 263.5621 | 327.123
|  |  | 0.004079465 | 115 | 25249.38 | 0.004071166 | 115.4691 | 25563.74 | 0.004071166 | 0.004051549 | 1.961744e-05 | 0.5098277 | 354.0161 | 389.1547 | 0.5098277 | 2440.856 | 0.3843017 | 301.0562 | 346.1569
|  |  | 0.004298204 | 120 | 22858.2 | 0.004288994 | 120.5158 | 23168.1 | 0.004288994 | 0.004228624 | 6.036954e-05 | 0.6761577 | 429.1642 | 451.8014 | 0.6761577 | 2958.984 | 0.5222493 | 354.0161 | 383.9125
|  |  | 0.004554446 | 125 | 19512.83 | 0.004544106 | 125.5693 | 19808.99 | 0.004544106 | 0.004405941 | 0.0001381655 | 0.8714892 | 535.8771 | 546.3171 | 0.8714892 | 3694.744 | 0.691216 | 429.1642 | 444.7509
|  |  | 0.004876966 | 130 | 15502.93 | 0.004865112 | 130.634 | 15777.6 | 0.004865112 | 0.004583649 | 0.0002814626 | 1.092332 | 687.1327 | 684.9026 | 1.0923318 | 4737.615 | 0.8902919 | 535.8771 | 536.0417
|  |  | 0.005314049 | 135 | 11439.46 | 0.00529998 | 135.7174 | 11689.51 | 0.00529998 | 0.004762014 | 0.0005379656 | 1.33357 | 900.7614 | 885.5505 | 1.33357 | 6210.534 | 1.116442 | 687.1327 | 668.8295
|  |  | 0.005945137 | 140 | 7922.826 | 0.005927535 | 140.8323 | 8150.556 | 0.005927535 | 0.004941485 | 0.0009860497 | 1.589269 | 1201.089 | 1174.533 | 1.5892693 | 8281.219 | 1.365176 | 900.7614 | 858.8639
|  |  | 0.006898557 | 145 | 5244.281 | 0.00687487 | 146.0003 | 5455.268 | 0.00687487 | 0.005122817 | 0.001752053 | 1.853343 | 1621.079 | 1590.429 | 1.8533429 | 11176.951 | 1.631413 | 1201.089 | 1128.045
|  |  | 0.008378111 | 150 | 3379.395 | 0.00834321 | 151.2567 | 3579.844 | 0.00834321 | 0.005307253 | 0.003035956 | 2.119919 | 2205.116 | 2190.881 | 2.1199192 | 15203.744 | 1.910223 | 1621.079 | 1506.367
|  |  | 0.01070239 | 155 | 2151.208 | 0.01064552 | 156.6589 | 2346.404 | 0.01064552 | 0.005496802 | 0.005148719 | 2.383404 | 3012.59 | 3064.593 | 2.3834042 | 20771.085 | 2.197292 | 2205.116 | 2034.484
|  |  | 0.01436208 | 160 | 1366.234 | 0.01425992 | 162.2979 | 1560.164 | 0.01425992 | 0.005694664 | 0.00856526 | 2.638318 | 4122.504 | 4354.079 | 2.6383178 | 28423.674 | 2.489109 | 3012.59 | 2767.053
|  |  | 0.0201026 | 165 | 871.0016 | 0.01990321 | 168.3169 | 1066.576 | 0.01990321 | 0.005905857 | 0.01399735 | 2.878985 | 5639.351 | 6302.667 | 2.8789852 | 38881.969 | 2.782967 | 4122.504 | 3777.043
|  |  | 0.02904164 | 170 | 559.3445 | 0.02862792 | 174.9371 | 758.7818 | 0.02862792 | 0.006138143 | 0.02248978 | 3.09914 | 7700.586 | 9362.644 | 3.0991405 | 53093.692 | 3.076857 | 5639.351 | 5161.272
|  |  | 0.04283478 | 175 | 362.4988 | 0.04194276 | 182.4961 | 567.7131 | 0.04194276 | 0.006403371 | 0.03553939 | 3.291464 | 10486.08 | 14483.38 | 3.2914637 | 72298.982 | 3.369336 | 7700.586 | 7047.457
|  |  | 0.06390637 | 180 | 237.2863 | 0.06194739 | 191.5031 | 450.2487 | 0.06194739 | 0.006719409 | 0.05522798 | 3.447053 | 14230 | 24062.87 | 3.4470529 | 98112.423 | 3.659396 | 10486.08 | 9603.161
|  |  | 0.09576812 | 185 | 156.928 | 0.0914556 | 202.7171 | 380.0284 | 0.0914556 | 0.007112881 | 0.08434272 | 3.554812 | 19235.75 | 46453.07 | 3.5548122 | 132625.878 | 3.946351 | 14230 | 13047.08
|  |  | 0.143455 | 190 | 104.8507 | 0.1340544 | 217.2564 | 341.309 | 0.1340544 | 0.007623033 | 0.1264313 | 3.600733 | 25894.57 | 145008 | 3.6007326 | 178536.874 | 4.229751 | 19235.75 | 17663.22
|  |  | 0.2141163 | 195 | 70.7601 | 0.1940165 | 236.7527 | 325.1425 | 0.1940165 | 0.008307111 | 0.1857094 | 3.56703 | 34708.71 | -261528 | 3.5670301 | 239308.233 | 4.509314 | 25894.57 | 23818.66
|  |  | 0.3178106 | 200 | 48.21864 | 0.2759717 | 263.5621 | 327.123 | 0.2759717 | 0.009247794 | 0.2667239 | 3.431104 | 46320.07 | -85424.19 | 3.4311042 | 319365.788 | 4.78488 | 34708.71 | 31985.63
|  |  | 0.468567 | 205 | 33.16608 | 0.3842871 | 301.0562 | 346.1569 | 0.3842871 | 0.01056338 | 0.3737238 | 3.16427 | 61545.63 | -57060.09 | 3.1642704 | 424342.367 | 5.05637 | 46320.07 | 42768.98
|  |  | 0.6857907 | 210 | 23.01775 | 0.5222347 | 354.0161 | 383.9125 | 0.5222347 | 0.01242162 | 0.5098131 | #N/A | #N/A | #N/A | #N/A | #N/A | 5.323766 | 61545.63 | 56940.04
|  |  | 0.9961123 | 215 | 16.11232 | 0.6912015 | 429.1642 | 444.7509 | 0.6912015 | 0.01505839 | 0.6761431 | #N/A | #N/A | #N/A | #N/A | #N/A | #N/A | #N/A | #N/A
|  |  | 1.435805 | 220 | 11.37158 | 0.8902773 | 535.8771 | 536.0417 | 0.8902773 | 0.01880271 | 0.8714746 | #N/A | #N/A | #N/A | #N/A | #N/A | #N/A | #N/A | #N/A
|  |  | 2.053923 | 225 | 8.089068 | 1.116427 | 687.1327 | 668.8295 | 1.116427 | 0.02410992 | 1.092317 | #N/A | #N/A | #N/A | #N/A | #N/A | #N/A | #N/A | #N/A
|  |  | 2.916354 | 230 | 5.797568 | 1.365161 | 900.7614 | 858.8639 | 1.365161 | 0.03160566 | 1.333555 | #N/A | #N/A | #N/A | #N/A | #N/A | #N/A | #N/A | #N/A
|  |  | 4.111016 | 235 | 4.185284 | 1.631398 | 1201.089 | 1128.045 | 1.631398 | 0.04214346 | 1.589255 | #N/A | #N/A | #N/A | #N/A | #N/A | #N/A | #N/A | #N/A
|  |  | 5.754496 | 240 | 3.042325 | 1.910208 | 1621.079 | 1506.367 | 1.910208 | 0.05687996 | 1.853328 | #N/A | #N/A | #N/A | #N/A | #N/A | #N/A | #N/A | #N/A
|  |  | 8.000473 | 245 | 2.226203 | 2.197277 | 2205.116 | 2034.484 | 2.197277 | 0.07737249 | 2.119905 | #N/A | #N/A | #N/A | #N/A | #N/A | #N/A | #N/A | #N/A
|  |  | 11.05036 | 250 | 1.639405 | 2.489095 | 3012.59 | 2767.053 | 2.489095 | 0.1057049 | 2.38339 | #N/A | #N/A | #N/A | #N/A | #N/A | #N/A | #N/A | #N/A
|  |  | 15.16668 | 255 | 1.214677 | 2.782952 | 4122.504 | 3777.043 | 2.782952 | 0.1446493 | 2.638303 | #N/A | #N/A | #N/A | #N/A | #N/A | #N/A | #N/A | #N/A
|  |  | 20.68981 | 260 | 0.905284 | 3.076843 | 5639.351 | 5161.272 | 3.076843 | 0.197872 | 2.878971 | #N/A | #N/A | #N/A | #N/A | #N/A | #N/A | #N/A | #N/A
|  |  | 28.05882 | 265 | 0.6785177 | 3.369322 | 7700.586 | 7047.457 | 3.369322 | 0.270196 | 3.099126 | #N/A | #N/A | #N/A | #N/A | #N/A | #N/A | #N/A | #N/A
|  |  | 37.83732 | 270 | 0.5113256 | 3.659382 | 10486.08 | 9603.161 | 3.659382 | 0.3679325 | 3.291449 | #N/A | #N/A | #N/A | #N/A | #N/A | #N/A | #N/A | #N/A
|  |  | 50.74545 | 275 | 0.3873529 | 3.946336 | 14230 | 13047.08 | 3.946336 | 0.4992982 | 3.447038 | #N/A | #N/A | #N/A | #N/A | #N/A | #N/A | #N/A | #N/A
|  |  | 67.69911 | 280 | 0.2949216 | 4.229736 | 19235.75 | 17663.22 | 4.229736 | 0.6749386 | 3.554798 | #N/A | #N/A | #N/A | #N/A | #N/A | #N/A | #N/A | #N/A
|  |  | 89.85815 | 285 | 0.2256415 | 4.5093 | 25894.57 | 23818.66 | 4.5093 | 0.9085815 | 3.600718 | #N/A | #N/A | #N/A | #N/A | #N/A | #N/A | #N/A | #N/A
|  |  | 118.6852 | 290 | 0.1734482 | 4.784865 | 34708.71 | 31985.63 | 4.784865 | 1.21785 | 3.567016 | #N/A | #N/A | #N/A | #N/A | #N/A | #N/A | #N/A | #N/A
|  |  | 156.0172 | 295 | 0.1339334 | 5.056355 | 46320.07 | 42768.98 | 5.056355 | 1.625266 | 3.43109 | #N/A | #N/A | #N/A | #N/A | #N/A | #N/A | #N/A | #N/A
|  |  | 204.1521 | 300 | 0.1038747 | 5.323752 | 61545.63 | 56940.04 | 5.323752 | 2.159496 | 3.164256 | #N/A | #N/A | #N/A | #N/A | #N/A | #N/A | #N/A | #N/A
Note on C23: SHINGO OZAKI: （1）U7<C3かつU7が最大となる値を入力。 （2）QR行の全ての黄色セルをコピー、MENTATのテーブル特性にペースト。

## 17-4PH_H1100
17-4PH_AMS5643_H1100
| parameter |  | R-O line_H1100_eng_total strain |  |  | R-O line_H1100_true_total strain | [5 empty] | R-O line_H1100_true_plastic strain |  |  | table data for fea |  | fea line_H1100_total strain
| E | 28500 | εeng | σeng | Eeng | εtrue | σtrue | Etrue | εtrue | εelastic | εplastic | εfea | σfea | Efea | εfea | σfea | εfea | σfea | Efea
| σty | 115 | [-] | [KSI] | [KSI] | [-] | [KSI] | [KSI] | [-] | [-] | [-] | [-] | [KSI] | [KSI] | [-] | [MPa] | [-] | [KSI] | [KSI]
| K | 0.008% | 0 | 0 | #N/A | 0 | 0 | #N/A | 0 | 0 | 0 | 0 | 90.28435 | #N/A | 0 | 622.489 | 0 | 0 | #N/A
| n | 16 | 0.0001754386 | 5 | 28500 | 0.0001754232 | 5.000877 | 28507.5 | 0.0001754232 | 0.0001754694 | -4.616625e-08 | 4.571075e-07 | 95.31702 | 11009819.5 | 5e-07 | 657.188 | 0.003167872 | 90.28435 | 28500
|  |  | 0.0003508772 | 10 | 28500 | 0.0003508156 | 10.00351 | 28522.5 | 0.0003508156 | 0.0003510003 | -1.846578e-07 | 3.410183e-06 | 100.3517 | 1704903.0 | 3.4e-06 | 691.901 | 0.003344914 | 95.31702 | 28426.42
| F0.70 line |  | 0.0005263158 | 15 | 28500 | 0.0005261773 | 15.00789 | 28537.51 | 0.0005261773 | 0.0005265928 | -4.154639e-07 | 1.155466e-05 | 105.3888 | 618464.3 | 1.16e-05 | 726.63 | 0.003524524 | 100.3517 | 28031.41
| σ | ε | 0.0007017544 | 20 | 28500 | 0.0007015083 | 20.01404 | 28552.52 | 0.0007015083 | 0.0007022468 | -7.385737e-07 | 3.00274e-05 | 110.4289 | 272838.9 | 3e-05 | 761.381 | 0.003709407 | 105.3888 | 27244.52
| 0 | 0 | 0.000877193 | 25 | 28500 | 0.0008768085 | 25.02193 | 28567.54 | 0.0008768085 | 0.0008779624 | -1.153976e-06 | 6.832523e-05 | 115.4732 | 131713.8 | 6.83e-05 | 796.16 | 0.003904725 | 110.4289 | 25804.53
| 999 | 0.05007519 | 0.001052632 | 30 | 28500 | 0.001052078 | 30.03158 | 28582.55 | 0.001052078 | 0.00105374 | -1.661661e-06 | 0.0001435261 | 120.5242 | 67166.74 | 0.0001435 | 830.986 | 0.004120018 | 115.4732 | 23430.21
|  |  | 0.00122807 | 35 | 28500 | 0.001227317 | 35.04298 | 28597.57 | 0.001227317 | 0.001229578 | -2.261617e-06 | 0.0002855706 | 125.5862 | 35636.59 | 0.0002856 | 865.887 | 0.004372446 | 120.5242 | 20009.59
| F0.85 line |  | 0.001403509 | 40 | 28500 | 0.001402525 | 40.05614 | 28612.6 | 0.001402525 | 0.001405479 | -2.953831e-06 | 0.0005457342 | 130.6669 | 19528.96 | 0.0005457 | 900.917 | 0.004692104 | 125.5862 | 15835.62
| σ | ε | 0.001578947 | 45 | 28500 | 0.001577702 | 45.07105 | 28627.62 | 0.001577702 | 0.00158144 | -3.738277e-06 | 0.001009937 | 135.7799 | 11014.62 | 0.0010099 | 936.17 | 0.005130539 | 130.6669 | 11588.33
| 0 | 0 | 0.001754386 | 50 | 28499.98 | 0.001752849 | 50.08772 | 28642.64 | 0.001752849 | 0.001757464 | -4.614878e-06 | 0.001819226 | 140.9484 | 6386.397 | 0.0018192 | 971.805 | 0.005774145 | 135.7799 | 7944.317
| 999 | 0.04123839 | 0.001929825 | 55 | 28499.92 | 0.001927965 | 55.10614 | 28657.62 | 0.001927965 | 0.001933549 | -5.583345e-06 | 0.003200663 | 146.2111 | 3809.565 | 0.0032007 | 1008.09 | 0.006764784 | 140.9484 | 5217.286
|  |  | 0.002105266 | 60 | 28499.71 | 0.002103053 | 60.12632 | 28672.44 | 0.002103053 | 0.002109695 | -6.642692e-06 | 0.005512823 | 151.6318 | 2344.441 | 0.0055128 | 1045.465 | 0.008330876 | 146.2111 | 3360.386
| formula n(ref.) |  | 0.00228071 | 65 | 28498.98 | 0.002278114 | 65.14825 | 28686.75 | 0.002278114 | 0.002285903 | -7.789812e-06 | 0.00931111 | 157.3138 | 1495.944 | 0.0093111 | 1084.641 | 0.01083324 | 151.6318 | 2166.244
| F0.70 | 125 | 0.002456169 | 70 | 28496.8 | 0.002453157 | 70.17193 | 28699.6 | 0.002453157 | 0.002462173 | -9.015736e-06 | 0.01543834 | 163.4215 | 996.8135 | 0.0154383 | 1126.752 | 0.01483089 | 157.3138 | 1421.339
| F0.85 | 114 | 0.002631665 | 75 | 28490.7 | 0.002628208 | 75.19737 | 28708.52 | 0.002628208 | 0.002638504 | -1.029651e-05 | 0.02514455 | 170.2127 | 699.6771 | 0.0251445 | 1173.576 | 0.02117243 | 163.4215 | 963.1273
| n | 16.7077 | 0.002807258 | 80 | 28474.85 | 0.002803325 | 80.22458 | 28707.64 | 0.002803325 | 0.002814898 | -1.157238e-05 | 0.04023435 | 178.0863 | 521.7783 | 0.0402343 | 1227.862 | 0.03111693 | 170.2127 | 682.9116
|  |  | 0.002983091 | 85 | 28436.11 | 0.00297865 | 85.25356 | 28683.75 | 0.00297865 | 0.002991353 | -1.270274e-05 | 0.0632265 | 187.6509 | 415.9959 | 0.0632265 | 1293.808 | 0.04648299 | 178.0863 | 512.3973
| ROW# | 23 | 0.003159479 | 90 | 28346.6 | 0.003154498 | 90.28435 | 28608.76 | 0.003154498 | 0.003167872 | -1.337379e-05 | 0.0974851 | 199.8246 | 355.3471 | 0.0974851 | 1377.743 | 0.06981074 | 187.6509 | 410.0113
|  |  | 0.003337096 | 95 | 28150.44 | 0.00333154 | 95.31702 | 28426.42 | 0.00333154 | 0.003344457 | -1.291668e-05 | 0.1472437 | 215.9753 | 324.5819 | 0.1472437 | 1489.098 | 0.1044965 | 199.8246 | 350.9711
|  |  | 0.003517321 | 100 | 27743.09 | 0.00351115 | 100.3517 | 28031.41 | 0.00351115 | 0.003521113 | -9.963603e-06 | 0.2174068 | 238.1195 | 315.6095 | 0.2174068 | 1641.777 | 0.1548218 | 215.9753 | 320.927
|  |  | 0.003702872 | 105 | 26946.74 | 0.003696034 | 105.3888 | 27244.52 | 0.003696034 | 0.003697853 | -1.819125e-06 | 0.3130162 | 269.1982 | 325.0594 | 0.3130162 | 1856.057 | 0.2257619 | 238.1195 | 312.1527
|  |  | 0.003898932 | 110 | 25502.39 | 0.003891351 | 110.4289 | 25804.53 | 0.003891351 | 0.003874698 | 1.665361e-05 | 0.4383671 | 313.4593 | 353.0979 | 0.4383671 | 2161.227 | 0.3224617 | 269.1982 | 321.3937
|  |  | 0.004115088 | 115 | 23131.51 | 0.004106644 | 115.4732 | 23430.21 | 0.004106644 | 0.004051692 | 5.495144e-05 | 0.5959702 | 376.9808 | 403.0469 | 0.5959702 | 2599.192 | 0.4493657 | 313.4593 | 348.7767
|  |  | 0.004368587 | 120 | 19723.9 | 0.004359073 | 120.5242 | 20009.59 | 0.004359073 | 0.00422892 | 0.0001301523 | 0.7857543 | 468.3814 | 481.6031 | 0.7857543 | 3229.377 | 0.6091976 | 376.9808 | 397.4265
|  |  | 0.004689693 | 125 | 15571.2 | 0.004678731 | 125.5862 | 15835.62 | 0.004678731 | 0.004406534 | 0.0002721968 | 1.004894 | 599.7803 | 599.613 | 1.0048939 | 4135.341 | 0.8021887 | 468.3814 | 473.6
|  |  | 0.00513028 | 130 | 11348.49 | 0.005117165 | 130.6669 | 11588.33 | 0.005117165 | 0.004584805 | 0.0005323604 | 1.248335 | 788.0811 | 773.4966 | 1.2483349 | 5433.63 | 1.025939 | 599.7803 | 587.2576
|  |  | 0.005777397 | 135 | 7726.586 | 0.005760771 | 135.7799 | 7944.317 | 0.005760771 | 0.004764209 | 0.0009965627 | 1.509723 | 1056.679 | 1027.584 | 1.5097231 | 7285.55 | 1.275987 | 788.0811 | 753.0585
|  |  | 0.006774253 | 140 | 5015.77 | 0.00675141 | 140.9484 | 5217.286 | 0.00675141 | 0.004945558 | 0.001805853 | 1.782301 | 1437.719 | 1397.911 | 1.7823006 | 9912.724 | 1.5468 | 1056.679 | 991.8229
|  |  | 0.008352189 | 145 | 3168.696 | 0.008317502 | 146.2111 | 3360.386 | 0.008317502 | 0.005130213 | 0.003187289 | 2.059478 | 1975.051 | 1938.592 | 2.0594776 | 13617.506 | 1.832747 | 1437.719 | 1332.55
|  |  | 0.01087861 | 150 | 1979.084 | 0.01081986 | 151.6318 | 2166.244 | 0.01081986 | 0.005320414 | 0.005499449 | 2.335014 | 2728.104 | 2733.045 | 2.3350137 | 18809.624 | 2.128778 | 1975.051 | 1815.125
|  |  | 0.01492784 | 155 | 1234.802 | 0.01481752 | 157.3138 | 1421.339 | 0.01481752 | 0.005519783 | 0.009297736 | 2.602889 | 3776.889 | 3915.203 | 2.6028886 | 26040.742 | 2.430737 | 2728.104 | 2493.89
|  |  | 0.02138449 | 160 | 774.3955 | 0.02115905 | 163.4215 | 963.1273 | 0.02115905 | 0.005734088 | 0.01542496 | 2.856972 | 5228.472 | 5713.027 | 2.8569716 | 36049.057 | 2.735411 | 3776.889 | 3442.313
|  |  | 0.03159232 | 165 | 489.82 | 0.03110355 | 170.2127 | 682.9116 | 0.03110355 | 0.005972377 | 0.02513118 | 3.090572 | 7225.273 | 8547.944 | 3.0905718 | 49816.523 | 3.040427 | 5228.472 | 4759.043
|  |  | 0.04756625 | 170 | 313.0101 | 0.04646962 | 178.0863 | 512.3973 | 0.04646962 | 0.006248641 | 0.04022097 | 3.295907 | 9955.668 | 13297.23 | 3.2959073 | 68641.938 | 3.34409 | 7225.273 | 6575.707
|  |  | 0.07229088 | 175 | 202.2275 | 0.06979737 | 187.6509 | 410.0113 | 0.06979737 | 0.006584242 | 0.06321313 | 3.463496 | 13667.45169 | 22148.14 | 3.4634963 | 94233.799 | 3.645229 | 9955.668 | 9066.895
|  |  | 0.1101366 | 180 | 132.1152 | 0.1044831 | 199.8246 | 350.9711 | 0.1044831 | 0.007011389 | 0.09747173 | 3.581451 | 18684.88 | 42536.74 | 3.5814515 | 128827.754 | 3.943056 | 13667.45169 | 12462.89
|  |  | 0.1674343 | 185 | 87.26366 | 0.1548084 | 215.9753 | 320.927 | 0.1548084 | 0.007578082 | 0.1472303 | 3.634647 | 25430.11 | 126801 | 3.6346469 | 175334.477 | 4.237061 | 18684.88 | 17065.78
|  |  | 0.2532605 | 190 | 58.25727 | 0.2257485 | 238.1195 | 312.1527 | 0.2257485 | 0.00835507 | 0.2173935 | 3.603716 | 34450.08 | -291613.6 | 3.6037156 | 237525.057 | 4.526931 | 25430.11 | 23269.83
|  |  | 0.3805036 | 195 | 39.29486 | 0.3224483 | 269.1982 | 321.3937 | 0.3224483 | 0.009445551 | 0.3130028 | 3.46383 | 46450.12 | -85784.48 | 3.4638297 | 320262.433 | 4.81249 | 34450.08 | 31587.07
|  |  | 0.5672967 | 200 | 26.76758 | 0.4493523 | 313.4593 | 348.7767 | 0.4493523 | 0.01099857 | 0.4383537 | 3.183206 | 62335.62 | -56607.82 | 3.1832059 | 429789.171 | 5.093659 | 46450.12 | 42679.23
|  |  | 0.8389306 | 205 | 18.40713 | 0.6091842 | 376.9808 | 397.4265 | 0.6091842 | 0.0132274 | 0.5959568 | 2.72127 | 83263.8 | -45305.4 | 2.7212704 | 574083.902 | 5.370421 | 62335.62 | 57397.65
|  |  | 1.230388 | 210 | 12.77279 | 0.8021754 | 468.3814 | 473.6 | 0.8021754 | 0.01643443 | 0.7857409 | 2.026406 | 110707.4 | -39494.94 | 2.026406 | 763301.147 | 5.642807 | 83263.8 | 76832.68
|  |  | 1.789676 | 215 | 8.939931 | 1.025925 | 599.7803 | 587.2576 | 1.025925 | 0.02104492 | 1.004881 | #N/A | #N/A | #N/A | #N/A | #N/A | 5.910877 | 110707.4 | 102374.9
|  |  | 2.582187 | 220 | 6.309061 | 1.275973 | 788.0811 | 753.0585 | 1.275973 | 0.02765197 | 1.248322 | #N/A | #N/A | #N/A | #N/A | #N/A | #N/A | #N/A | #N/A
|  |  | 3.696353 | 225 | 4.487663 | 1.546786 | 1056.679 | 991.8229 | 1.546786 | 0.03707647 | 1.50971 | #N/A | #N/A | #N/A | #N/A | #N/A | #N/A | #N/A | #N/A
|  |  | 5.25095 | 230 | 3.216267 | 1.832733 | 1437.719 | 1332.55 | 1.832733 | 0.05044626 | 1.782287 | #N/A | #N/A | #N/A | #N/A | #N/A | #N/A | #N/A | #N/A
|  |  | 7.404474 | 235 | 2.321776 | 2.128764 | 1975.051 | 1815.125 | 2.128764 | 0.06930005 | 2.059464 | #N/A | #N/A | #N/A | #N/A | #N/A | #N/A | #N/A | #N/A
|  |  | 10.3671 | 240 | 1.687692 | 2.430723 | 2728.104 | 2493.89 | 2.430723 | 0.09572295 | 2.335 | #N/A | #N/A | #N/A | #N/A | #N/A | #N/A | #N/A | #N/A
|  |  | 14.41587 | 245 | 1.234942 | 2.735398 | 3776.889 | 3442.313 | 2.735398 | 0.1325224 | 2.602875 | #N/A | #N/A | #N/A | #N/A | #N/A | #N/A | #N/A | #N/A
|  |  | 19.91389 | 250 | 0.9094194 | 3.040413 | 5228.472 | 4759.043 | 3.040413 | 0.1834551 | 2.856958 | #N/A | #N/A | #N/A | #N/A | #N/A | #N/A | #N/A | #N/A
|  |  | 27.3344 | 255 | 0.6738074 | 3.344077 | 7225.273 | 6575.707 | 3.344077 | 0.2535184 | 3.090558 | #N/A | #N/A | #N/A | #N/A | #N/A | #N/A | #N/A | #N/A
|  |  | 37.29103 | 260 | 0.5021782 | 3.645216 | 9955.668 | 9066.895 | 3.645216 | 0.3493217 | 3.295894 | #N/A | #N/A | #N/A | #N/A | #N/A | #N/A | #N/A | #N/A
|  |  | 50.57529 | 265 | 0.3763853 | 3.943043 | 13667.45169 | 12462.89 | 3.943043 | 0.4795597 | 3.463483 | #N/A | #N/A | #N/A | #N/A | #N/A | #N/A | #N/A | #N/A
|  |  | 68.20325 | 270 | 0.2836402 | 4.237048 | 18684.88 | 17065.78 | 4.237048 | 0.6556098 | 3.581438 | #N/A | #N/A | #N/A | #N/A | #N/A | #N/A | #N/A | #N/A
|  |  | 91.47311 | 275 | 0.2148702 | 4.526918 | 25430.11 | 23269.83 | 4.526918 | 0.8922844 | 3.634634 | #N/A | #N/A | #N/A | #N/A | #N/A | #N/A | #N/A | #N/A
|  |  | 122.036 | 280 | 0.163597 | 4.812477 | 34450.08 | 31587.07 | 4.812477 | 1.208775 | 3.603702 | #N/A | #N/A | #N/A | #N/A | #N/A | #N/A | #N/A | #N/A
|  |  | 161.9829 | 285 | 0.1251663 | 5.093645 | 46450.12 | 42679.23 | 5.093645 | 1.629829 | 3.463816 | #N/A | #N/A | #N/A | #N/A | #N/A | #N/A | #N/A | #N/A
|  |  | 213.9504 | 290 | 0.09621389 | 5.370407 | 62335.62 | 57397.65 | 5.370407 | 2.187215 | 3.183193 | #N/A | #N/A | #N/A | #N/A | #N/A | #N/A | #N/A | #N/A
|  |  | 281.2502 | 295 | 0.0742945 | 5.642794 | 83263.8 | 76832.68 | 5.642794 | 2.921537 | 2.721257 | #N/A | #N/A | #N/A | #N/A | #N/A | #N/A | #N/A | #N/A
|  |  | 368.0248 | 300 | 0.05762055 | 5.910864 | 110707.4 | 102374.9 | 5.910864 | 3.884471 | 2.026393 | #N/A | #N/A | #N/A | #N/A | #N/A | #N/A | #N/A | #N/A
Note on C23: SHINGO OZAKI: （1）U7<C3かつU7が最大となる値を入力。 （2）QR行の全ての黄色セルをコピー、MENTATのテーブル特性にペースト。

## 17-4PH_H1150
17-4PH_AMS5643_H1150
| parameter |  | R-O line_H1150_eng_total strain |  |  | R-O line_H1150_true_total strain | [5 empty] | R-O line_H1150_true_plastic strain |  |  | table data for fea |  | fea line_H1150_total strain
| E | 28500 | εeng | σeng | Eeng | εtrue | σtrue | Etrue | εtrue | εelastic | εplastic | εfea | σfea | Efea | εfea | σfea | εfea | σfea | Efea
| σty | 115 | [-] | [KSI] | [KSI] | [-] | [KSI] | [KSI] | [-] | [-] | [-] | [-] | [KSI] | [KSI] | [-] | [MPa] | [-] | [KSI] | [KSI]
| K | 0.065% | 0 | 0 | #N/A | 0 | 0 | #N/A | 0 | 0 | 0 | 0 | 70.172 | #N/A | 0 | 483.819 | 0 | 0 | #N/A
| n | 13 | 0.0001754386 | 5 | 28500 | 0.0001754232 | 5.000877 | 28507.5 | 0.0001754232 | 0.0001754694 | -4.616625e-08 | 1.40313e-07 | 75.19756 | 35816739.3 | 1e-07 | 518.469 | 0.002462175 | 70.172 | 28500
|  |  | 0.0003508772 | 10 | 28500 | 0.0003508156 | 10.00351 | 28522.5 | 0.0003508156 | 0.0003510003 | -1.846578e-07 | 1.989019e-06 | 80.22503 | 2719453.7 | 2e-06 | 553.132 | 0.002638651 | 75.19756 | 28477.34
| F0.70 line |  | 0.0005263158 | 15 | 28500 | 0.0005261773 | 15.00789 | 28537.51 | 0.0005261773 | 0.0005265928 | -4.154639e-07 | 7.388404e-06 | 85.25459 | 931507.6 | 7.4e-06 | 587.81 | 0.002816902 | 80.22503 | 28204.42
| σ | ε | 0.0007017544 | 20 | 28500 | 0.0007015083 | 20.01404 | 28552.52 | 0.0007015083 | 0.0007022468 | -7.385736e-07 | 1.976088e-05 | 90.28663 | 406712 | 1.98e-05 | 622.505 | 0.002998778 | 85.25459 | 27653.91
| 0 | 0 | 0.000877193 | 25 | 28500 | 0.0008768085 | 25.02193 | 28567.54 | 0.0008768085 | 0.0008779624 | -1.153975e-06 | 4.52398e-05 | 95.32182 | 197621.8 | 4.52e-05 | 657.221 | 0.003187713 | 90.28663 | 26633.67
| 999 | 0.05007519 | 0.001052632 | 30 | 28500 | 0.001052078 | 30.03158 | 28582.55 | 0.001052078 | 0.00105374 | -1.661645e-06 | 9.447018e-05 | 100.3614 | 102368.2 | 9.45e-05 | 691.968 | 0.003389865 | 95.32182 | 24907.91
|  |  | 0.00122807 | 35 | 28499.98 | 0.001227317 | 35.04298 | 28597.56 | 0.001227317 | 0.001229578 | -2.261493e-06 | 0.0001854031 | 105.4078 | 55494.94 | 0.0001854 | 726.761 | 0.003615924 | 100.3614 | 22293.37
| F0.85 line |  | 0.001403509 | 40 | 28499.91 | 0.001402525 | 40.05614 | 28612.5 | 0.001402525 | 0.001405479 | -2.953128e-06 | 0.0003475323 | 110.4647 | 31190.69 | 0.0003475 | 761.627 | 0.003883921 | 105.4078 | 18829.77
| σ | ε | 0.001578951 | 45 | 28499.58 | 0.001577705 | 45.07105 | 28627.21 | 0.001577705 | 0.00158144 | -3.735034e-06 | 0.0006281799 | 115.5388 | 18079.99 | 0.0006282 | 796.612 | 0.004223486 | 110.4647 | 14892.35
| 0 | 0 | 0.001754399 | 50 | 28498.44 | 0.001752862 | 50.08772 | 28641.09 | 0.001752862 | 0.001757464 | -4.602157e-06 | 0.001101636 | 120.6409 | 10776.32 | 0.0011016 | 831.79 | 0.004682172 | 115.5388 | 11062.25
| 999 | 0.04123839 | 0.001929869 | 55 | 28494.86 | 0.001928009 | 55.10614 | 28652.54 | 0.001928009 | 0.001933549 | -5.539594e-06 | 0.001882189 | 125.7885 | 6594.75 | 0.0018822 | 867.281 | 0.00533465 | 120.6409 | 7819.598
|  |  | 0.002105401 | 60 | 28484.83 | 0.002103188 | 60.12632 | 28657.5 | 0.002103188 | 0.002109696 | -6.507697e-06 | 0.003142331 | 131.0089 | 4142.78 | 0.0031423 | 903.275 | 0.006295819 | 125.7885 | 5355.512
| formula n(ref.) |  | 0.002281092 | 65 | 28459.02 | 0.002278495 | 65.14827 | 28646.63 | 0.002278495 | 0.002285904 | -7.409648e-06 | 0.005137662 | 136.345 | 2674.274 | 0.0051377 | 940.066 | 0.007739135 | 131.0089 | 3617.009
| F0.70 | 125 | 0.002457164 | 70 | 28397.54 | 0.00245415 | 70.172 | 28599.92 | 0.00245415 | 0.002462175 | -8.025464e-06 | 0.008240126 | 141.8616 | 1778.143 | 0.0082401 | 978.102 | 0.009921697 | 136.345 | 2444.862
| F0.85 | 114 | 0.002634089 | 75 | 28260.59 | 0.002630626 | 75.19756 | 28477.34 | 0.002630626 | 0.002638511 | -7.885151e-06 | 0.01298103 | 147.6564 | 1222.283 | 0.012981 | 1018.055 | 0.01321773 | 141.8616 | 1673.718
| n | 16.7077 | 0.002812825 | 80 | 27974.13 | 0.002808877 | 80.22503 | 28204.42 | 0.002808877 | 0.002814913 | -6.036446e-06 | 0.02010454 | 153.8735 | 872.7649 | 0.0201045 | 1060.921 | 0.01816196 | 147.6564 | 1172.019
|  |  | 0.002995229 | 85 | 27411.73 | 0.002990752 | 85.25459 | 27653.91 | 0.002990752 | 0.002991389 | -6.370605e-07 | 0.03063033 | 160.7237 | 650.8027 | 0.0306303 | 1108.151 | 0.02550361 | 153.8735 | 846.8321
| ROW# | 19 | 0.003184748 | 90 | 26382.6 | 0.003179687 | 90.28663 | 26633.67 | 0.003179687 | 0.003167952 | 1.173541e-05 | 0.04592044 | 168.5106 | 509.2783 | 0.0459204 | 1161.84 | 0.03626976 | 160.7237 | 636.2733
|  |  | 0.003387564 | 95 | 24652.81 | 0.00338184 | 95.32182 | 24907.91 | 0.00338184 | 0.003344625 | 3.721433e-05 | 0.06773893 | 177.6669 | 419.6549 | 0.0677389 | 1224.97 | 0.05183309 | 168.5106 | 500.3375
|  |  | 0.003614415 | 100 | 22040.93 | 0.003607899 | 100.3614 | 22293.37 | 0.003607899 | 0.003521454 | 8.644471e-05 | 0.09828382 | 188.802 | 364.5497 | 0.0982838 | 1301.744 | 0.07397286 | 177.6669 | 413.5652
|  |  | 0.003883416 | 105 | 18587.27 | 0.003875895 | 105.4078 | 18829.77 | 0.003875895 | 0.003698518 | 0.0001773776 | 0.1401607 | 202.7661 | 333.4567 | 0.1401607 | 1398.024 | 0.1049084 | 188.802 | 359.9455
|  |  | 0.004224358 | 110 | 14665.27 | 0.00421546 | 110.4647 | 14892.35 | 0.00421546 | 0.003875954 | 0.0003395068 | 0.1962614 | 220.7333 | 320.2667 | 0.1962614 | 1521.903 | 0.1472753 | 202.7661 | 329.6003
|  |  | 0.004685088 | 115 | 10852.35 | 0.004674147 | 115.5388 | 11062.25 | 0.004674147 | 0.004053992 | 0.0006201544 | 0.2695185 | 244.3102 | 321.837 | 0.2695185 | 1684.46 | 0.2040064 | 220.7333 | 316.7077
|  |  | 0.005340836 | 120 | 7624.872 | 0.005326625 | 120.6409 | 7819.598 | 0.005326625 | 0.004233014 | 0.001093611 | 0.3625383 | 275.6763 | 337.198 | 0.3625383 | 1900.722 | 0.2780908 | 244.3102 | 318.2432
|  |  | 0.006307603 | 125 | 5171.879 | 0.006287793 | 125.7885 | 5355.512 | 0.006287793 | 0.00441363 | 0.001874164 | 0.4771685 | 317.7642 | 367.163 | 0.4771685 | 2190.908 | 0.3722112 | 275.6763 | 333.2551
|  |  | 0.007761072 | 130 | 3440.045 | 0.00773111 | 131.0089 | 3617.009 | 0.00773111 | 0.004596805 | 0.003134305 | 0.6141139 | 374.4893 | 414.2167 | 0.6141139 | 2582.014 | 0.4883181 | 317.7642 | 362.493
|  |  | 0.009962975 | 135 | 2270.764 | 0.009913671 | 136.345 | 2444.862 | 0.009913671 | 0.004784035 | 0.005129636 | 0.7727286 | 451.0402 | 482.6219 | 0.7727286 | 3109.814 | 0.6272538 | 374.4893 | 408.2828
|  |  | 0.01329734 | 140 | 1499.538 | 0.0132097 | 141.8616 | 1673.718 | 0.0132097 | 0.004977601 | 0.008232101 | 0.9510608 | 554.2454 | 578.7242 | 0.9510608 | 3821.389 | 0.7885546 | 451.0402 | 474.5852
|  |  | 0.01831972 | 145 | 995.5433 | 0.01815393 | 147.6564 | 1172.019 | 0.01815393 | 0.005180925 | 0.01297301 | 1.146128 | 693.0308 | 711.4765 | 1.1461276 | 4778.281 | 0.970508 | 554.2454 | 567.2064
|  |  | 0.02582338 | 150 | 666.3414 | 0.02549559 | 153.8735 | 846.8321 | 0.02549559 | 0.00539907 | 0.02009652 | 1.354314 | 878.9912 | 893.2417 | 1.3543135 | 6060.433 | 1.170444 | 693.0308 | 694.1477
|  |  | 0.03692721 | 155 | 450.2952 | 0.03626173 | 160.7237 | 636.2733 | 0.03626173 | 0.005639429 | 0.0306223 | 1.57176 | 1127.096 | 1140.992 | 1.57176 | 7771.056 | 1.385155 | 878.9912 | 866.0966
|  |  | 0.05319149 | 160 | 307.4221 | 0.05182507 | 168.5106 | 500.3375 | 0.05182507 | 0.005912654 | 0.04591241 | 1.794654 | 1456.56 | 1478.119 | 1.7946542 | 10042.633 | 1.611307 | 1127.096 | 1097.071
|  |  | 0.07676894 | 165 | 212.0671 | 0.07396483 | 177.6669 | 413.5652 | 0.07396483 | 0.006233925 | 0.06773091 | 2.019383 | 1891.913 | 1937.234 | 2.0193834 | 13044.286 | 1.845762 | 1456.56 | 1405.238
|  |  | 0.1106 | 170 | 147.7931 | 0.1049004 | 188.802 | 359.9455 | 0.1049004 | 0.006624632 | 0.09827579 | 2.242566 | 2464.301 | 2564.663 | 2.242566 | 16990.766 | 2.085766 | 1891.913 | 1813.935
|  |  | 0.1586636 | 175 | 104.0289 | 0.1472673 | 202.7661 | 329.6003 | 0.1472673 | 0.007114601 | 0.1401527 | 2.460994 | 3213.075 | 3428.011 | 2.4609941 | 22153.382 | 2.329033 | 2464.301 | 2352.928
|  |  | 0.2262962 | 180 | 73.92886 | 0.2039984 | 220.7333 | 316.7077 | 0.2039984 | 0.007745029 | 0.1962534 | 2.671519 | 4187.708 | 4629.541 | 2.6715188 | 28873.24 | 2.573734 | 3213.075 | 3059.956
|  |  | 0.3205955 | 185 | 53.02264 | 0.2780828 | 244.3102 | 318.2432 | 0.2780828 | 0.008572287 | 0.2695105163 | 2.870904 | 5450.11 | 6331.486 | 2.8709036 | 37577.199 | 2.818456 | 4187.708 | 3982.606
|  |  | 0.4509277 | 190 | 38.36351 | 0.3722032 | 275.6763 | 333.2551 | 0.3722032 | 0.009672851 | 0.3625303 | 3.05566 | 7077.41 | 8807.838 | 3.0556595 | 48797.045 | 3.062136 | 5450.11 | 5180.581
|  |  | 0.62956 | 195 | 27.99045 | 0.4883101 | 317.7642 | 362.493 | 0.4883101 | 0.01114962 | 0.4771604 | 3.221868 | 9165.285 | 12561.82 | 3.2218675 | 63192.441 | 3.30399 | 7077.41 | 6728.435
|  |  | 0.8724464 | 200 | 20.58576 | 0.6272458 | 374.4893 | 408.2828 | 0.6272458 | 0.01313997 | 0.6141058 | 3.364988 | 11831.93 | 18632.2 | 3.3649876 | 81578.297 | 3.543456 | 9165.285 | 8718.851
|  |  | 1.200196 | 205 | 15.25554 | 0.7885466 | 451.0402 | 474.5852 | 0.7885466 | 0.01582597 | 0.7727206 | 3.479652 | 15222.76 | 29571.81 | 3.4796521 | 104957.308 | 3.780143 | 11831.93 | 11266.56
|  |  | 1.639264 | 210 | 11.38777 | 0.9704999 | 554.2454 | 567.2064 | 0.9704999 | 0.01944721 | 0.9510527 | 3.559437 | 19516.05 | 53810.6 | 3.5594373 | 134558.507 | 4.013784 | 15222.76 | 14513.01
|  |  | 2.223399 | 215 | 8.559656 | 1.170436 | 693.0308 | 694.1477 | 1.170436 | 0.02431687 | 1.14612 | 3.596607 | 24929.48 | 145642.5 | 3.5966066 | 171882.797 | 4.244211 | 19516.05 | 18631.89
|  |  | 2.995414 | 220 | 6.476556 | 1.385147 | 878.9912 | 866.0966 | 1.385147 | 0.0308418 | 1.354306 | 3.581819 | 31727.95 | -459741.1 | 3.581819 | 218756.576 | 4.471325 | 24929.48 | 23835.72
|  |  | 4.009315 | 225 | 4.93145 | 1.611299 | 1127.096 | 1097.071 | 1.611299 | 0.03954722 | 1.571752 | 3.503795 | 40232.68 | -109000.9 | 3.5037945 | 277394.691 | 4.69508 | 31727.95 | 30383.52
|  |  | 5.33287 | 230 | 3.777704 | 1.845754 | 1456.56 | 1405.238 | 1.845754 | 0.05110737 | 1.794646 | 3.348929 | 50831.96 | -68441.62 | 3.3489286 | 350474.161 | 4.915468 | 40232.68 | 38589.95
|  |  | 7.050693 | 235 | 2.91066 | 2.085758 | 1891.913 | 1813.935 | 2.085758 | 0.06638291 | 2.019375 | #N/A | #N/A | #N/A | #N/A | #N/A | 5.132506 | 50831.96 | 48835.93
|  |  | 9.267922 | 240 | 2.255068 | 2.329025 | 2464.301 | 2352.928 | 2.329025 | 0.08646671 | 2.242558 | #N/A | #N/A | #N/A | #N/A | #N/A | #N/A | #N/A | #N/A
|  |  | 12.11459 | 245 | 1.756438 | 2.573726 | 3213.075 | 3059.956 | 2.573726 | 0.1127395 | 2.460986 | #N/A | #N/A | #N/A | #N/A | #N/A | #N/A | #N/A | #N/A
|  |  | 15.75083 | 250 | 1.375047 | 2.818448 | 4187.708 | 3982.606 | 2.818448 | 0.1469371 | 2.671511 | #N/A | #N/A | #N/A | #N/A | #N/A | #N/A | #N/A | #N/A
|  |  | 20.37298 | 255 | 1.081748 | 3.062127 | 5450.11 | 5180.581 | 3.062127 | 0.1912319 | 2.870896 | #N/A | #N/A | #N/A | #N/A | #N/A | #N/A | #N/A | #N/A
|  |  | 26.22081 | 260 | 0.8550182 | 3.303982 | 7077.41 | 6728.435 | 3.303982 | 0.2483302 | 3.055652 | #N/A | #N/A | #N/A | #N/A | #N/A | #N/A | #N/A | #N/A
|  |  | 33.58598 | 265 | 0.6788707 | 3.543448 | 9165.285 | 8718.851 | 3.543448 | 0.321589 | 3.221859 | #N/A | #N/A | #N/A | #N/A | #N/A | #N/A | #N/A | #N/A
|  |  | 42.82195 | 270 | 0.5413616 | 3.780135 | 11831.93 | 11266.56 | 3.780135 | 0.4151553 | 3.36498 | #N/A | #N/A | #N/A | #N/A | #N/A | #N/A | #N/A | #N/A
|  |  | 54.35551 | 275 | 0.4335177 | 4.013776 | 15222.76 | 14513.01 | 4.013776 | 0.5341321 | 3.479644 | #N/A | #N/A | #N/A | #N/A | #N/A | #N/A | #N/A | #N/A
|  |  | 68.70019 | 280 | 0.3485612 | 4.244203 | 19516.05 | 18631.89 | 4.244203 | 0.6847738 | 3.559429 | #N/A | #N/A | #N/A | #N/A | #N/A | #N/A | #N/A | #N/A
|  |  | 86.47187 | 285 | 0.2813466 | 4.471317 | 24929.48 | 23835.72 | 4.471317 | 0.8747187 | 3.596599 | #N/A | #N/A | #N/A | #N/A | #N/A | #N/A | #N/A | #N/A
|  |  | 108.4067 | 290 | 0.2279478 | 4.695072 | 31727.95 | 30383.52 | 4.695072 | 1.113261 | 3.581811 | #N/A | #N/A | #N/A | #N/A | #N/A | #N/A | #N/A | #N/A
|  |  | 135.382 | 295 | 0.185355 | 4.91546 | 40232.68 | 38589.95 | 4.91546 | 1.411673 | 3.503787 | #N/A | #N/A | #N/A | #N/A | #N/A | #N/A | #N/A | #N/A
|  |  | 168.4399 | 300 | 0.1512498 | 5.132498 | 50831.96 | 48835.93 | 5.132498 | 1.783578 | 3.348921 | #N/A | #N/A | #N/A | #N/A | #N/A | #N/A | #N/A | #N/A
Note on C23: SHINGO OZAKI: （1）U7<C3かつU7が最大となる値を入力。 （2）QR行の全ての黄色セルをコピー、MENTATのテーブル特性にペースト。

## A2024_T351
2024_T351(P)
| parameter |  | R-O line_T351_eng_total strain |  |  | R-O line_T351_true_total strain | [5 empty] | R-O line_T351_true_plastic strain |  |  | table data for fea |  | fea line_T351_total strain
| E | 10800 | εeng | σeng | Eeng | εtrue | σtrue | Etrue | εtrue | εelastic | εplastic | εfea | σfea | Efea | εfea | σfea | εfea | σfea | Efea
| σty | 55 | [-] | [KSI] | [KSI] | [-] | [KSI] | [KSI] | [-] | [-] | [-] | [-] | [KSI] | [KSI] | [-] | [MPa] | [-] | [KSI] | [KSI]
| K | 0.14% | 0 | 0 | #N/A | 0 | 0 | #N/A | 0 | 0 | 0 | 0 | 48.21341 | #N/A | 0 | 332.42 | 0 | 0 | #N/A
| n | 50 | 0.0001851852 | 2 | 10800 | 0.000185168 | 2.00037 | 10803 | 0.000185168 | 0.0001852195 | -5.143821e-08 | 7.763675e-06 | 50.23208 | 260014.8 | 7.8e-06 | 346.338 | 0.004464204 | 48.21341 | 10800
|  |  | 0.0003703704 | 4 | 10800 | 0.0003703018 | 4.001481 | 10809 | 0.0003703018 | 0.0003705075 | -2.057444e-07 | 7.726495e-05 | 52.25478 | 29103.06 | 7.73e-05 | 360.284 | 0.004658882 | 50.23208 | 10369.3
| F0.70 line |  | 0.0005555556 | 6 | 10800 | 0.0005554013 | 6.003333 | 10815 | 0.0005554013 | 0.0005558642 | -4.629058e-07 | 0.0005442196 | 54.3002 | 4380.355 | 0.0005442 | 374.387 | 0.00491567 | 52.25478 | 7876.916
| σ | ε | 0.0007407407 | 8 | 10800 | 0.0007404665 | 8.005926 | 10821.01 | 0.0007404665 | 0.0007412894 | -8.229099e-07 | 0.003392898 | 56.48338 | 766.3823 | 0.0033929 | 389.439 | 0.005572016 | 54.3002 | 3116.385
| 0 | 0 | 0.0009259259 | 10 | 10800 | 0.0009254975 | 10.00926 | 10827.01 | 0.0009254975 | 0.0009267833 | -1.285744e-06 | 0.01950236 | 59.46712 | 185.2164 | 0.0195024 | 410.012 | 0.008622841 | 56.48338 | 715.6022
| 999 | 0.1321429 | 0.001111111 | 12 | 10800 | 0.001110494 | 12.01333 | 10833.02 | 0.001110494 | 0.001112346 | -1.851395e-06 | 0.101874 | 66.84523 | 89.57095 | 0.101874 | 460.882 | 0.02500857 | 59.46712 | 182.0935
|  |  | 0.001296296 | 14 | 10800 | 0.001295457 | 14.01815 | 10839.03 | 0.001295457 | 0.001297977 | -2.519851e-06 | 0.438901 | 97.02719 | 89.55357 | 0.438901 | 668.979 | 0.1080634 | 66.84523 | 88.83419
| F0.85 line |  | 0.001481481 | 16 | 10800 | 0.001480385 | 16.0237 | 10845.04 | 0.001480385 | 0.001483676 | -3.291098e-06 | 1.29725 | 239.4333 | 165.907 | 1.2972503 | 1650.835 | 0.447885 | 97.02719 | 88.8171
| σ | ε | 0.001666667 | 18 | 10800 | 0.001665279 | 18.03 | 10851.05 | 0.001665279 | 0.001669444 | -4.165125e-06 | 2.536821 | 907.2838 | 538.7757 | 2.5368209 | 6255.504 | 1.31942 | 239.4333 | 163.3969
| 0 | 0 | 0.001851852 | 20 | 10800 | 0.001850139 | 20.03704 | 10857.07 | 0.001850139 | 0.001855281 | -5.141919e-06 | 3.691851 | 3922.751 | 2610.726 | 3.6918512 | 27046.428 | 2.620829 | 907.2838 | 513.1751
| 999 | 0.1088235 | 0.002037037 | 22 | 10800 | 0.002034965 | 22.04481 | 10863.08 | 0.002034965 | 0.002041187 | -6.221467e-06 | 3.919284 | 16974.61 | 57387.89 | 3.9192835 | 117035.889 | 4.055069 | 3922.751 | 2102.484
|  |  | 0.002222222 | 24 | 10800 | 0.002219757 | 24.05333 | 10869.1 | 0.002219757 | 0.00222716 | -7.403756e-06 | 0.3051338 | 71185.79 | -14999.7 | 0.3051338 | 490808.921 | 5.491007 | 16974.61 | 9089.432
| formula n(ref.) |  | 0.002407407 | 26 | 10800 | 0.002404514 | 26.06259 | 10875.12 | 0.002404514 | 0.002413203 | -8.688773e-06 | -18.3723 | 287689.3 | -11591.72 | -18.3723016 | 1983548.896 | 6.89641 | 71185.79 | 38573.39
| F0.70 | 125 | 0.002592593 | 28 | 10800 | 0.002589238 | 28.07259 | 10881.13 | 0.002589238 | 0.002599314 | -1.007651e-05 | -94.17616 | 1120769.8 | -10989.95 | -94.1761617 | 7727438.879 | 8.265599 | 287689.3 | 158125.4
| F0.85 | 114 | 0.002777778 | 30 | 10800 | 0.002773927 | 30.08333 | 10887.16 | 0.002773927 | 0.002785494 | -1.156694e-05 | -379.4061 | 4215279.7 | -10849.18 | -379.4061262 | 29063341.6 | 9.598821 | 1120769.8 | 624862.7
| n | 16.7077 | 0.002962963 | 32 | 10800 | 0.002958582 | 32.09481 | 10893.18 | 0.002958582 | 0.002971742 | -1.316007e-05 | -1407.422 | 15331518.8 | -10813.3 | -1407.422 | 105707142.7 | 10.89755 | 4215279.7 | 2382729.7
|  |  | 0.003148148 | 34 | 10800 | 0.003143203 | 34.10704 | 10899.2 | 0.003143203 | 0.003158059 | -1.485588e-05 | -4987.833 | 54013298.1 | -10803.72 | -4987.833 | 372408727.5 | 12.16342 | 15331518.8 | 8781452.7
| ROW# | 29 | 0.003333333 | 36 | 10800 | 0.00332779 | 36.12 | 10905.23 | 0.00332779 | 0.003344444 | -1.665435e-05 | -17078.21 | 184602402.7 | -10801.08 | -17078.21 | 1272789262.0 | 13.39805 | 54013298.1 | 31330743.9
|  |  | 0.003518519 | 38 | 10800 | 0.003512343 | 38.1337 | 10911.25 | 0.003512343 | 0.003530898 | -1.855546e-05 | -56737.49 | 612935302.8 | -10800.32 | -56737.49 | 4226041808.2 | 14.60293 | 184602402.7 | 108383808.4
|  |  | 0.003703704 | 40 | 10799.99 | 0.003696862 | 40.14815 | 10917.27 | 0.003696862 | 0.003717421 | -2.055907e-05 | -183293 | 1979747759.2 | -10800.1 | -183293 | 13649885660.5 | 15.77945 | 612935302.8 | 364066265.2
|  |  | 0.003888891 | 42 | 10799.9 | 0.003881349 | 42.16333 | 10923.21 | 0.003881349 | 0.003904012 | -2.26637e-05 | -576665.8 | 6228185637.7 | -10800.03 | -576665.8 | 42941845207.5 | 16.92893 | 1979747759.2 | 1189074566.9
|  |  | 0.004074094 | 44 | 10798.95 | 0.004065817 | 44.17926 | 10928.28 | 0.004065817 | 0.004090672 | -2.485483e-05 | -1769067.1 | 19106131288.8 | -10800.01 | -1769067.1 | 131732189765.0 | 18.05257 | 6228185637.7 | 3780950690.7
|  |  | 0.004259444 | 46 | 10790.42 | 0.004250398 | 46.19593 | 10925.71 | 0.004250398 | 0.004277401 | -2.700338e-05 | -5297716.1 | 57215552397.9 | -10800 | -5297716.1 | 394487502050.7 | 19.15151 | 19106131288.8 | 11718458911.3
|  |  | 0.004445993 | 48 | 10721 | 0.004436139 | 48.21341 | 10861.74 | 0.004436139 | 0.004464204 | -2.806519e-05 | -15502512.7 | 167427366520.7 | -10800 | -15502512.7 | 1154371509592.5 | 20.22682 | 57215552397.9 | 35440395765.6
|  |  | 0.004641556 | 50 | 10226.93 | 0.004630817 | 50.23208 | 10369.3 | 0.004630817 | 0.004651118 | -2.030151e-05 | -44371023.6 | 479207295719.0 | -10800 | -44371023.6 | 3304019294231.8 | 21.2795 | 167427366520.7 | 104697356328.6
|  |  | 0.004899569 | 52 | 7751.538 | 0.004887605 | 52.25478 | 7876.916 | 0.004887605 | 0.004838405 | 4.919976e-05 | -124328222.3 | 1342745052984.3 | -10800 | -124328222.3 | 9257904881513.8 | 22.31046 | 479207295719.0 | 302415817040.9
|  |  | 0.005559347 | 54 | 3031.321 | 0.005543951 | 54.3002 | 3116.385 | 0.005543951 | 0.005027797 | 0.0005161544 | -341333201.7 | 3686398840750.3 | -10800 | -341333201.7 | 25416835271251.8 | 23.3206 | 1342745052984.3 | 854873303667.1
|  |  | 0.008631817 | 56 | 650.9421 | 0.008594776 | 56.48338 | 715.6022 | 0.008594776 | 0.005229943 | 0.003364833 | -918903906.4 | 9924162461953.6 | -10800 | -918903906.4 | 68424718376179.1 | 24.31073 | 3686398840750.3 | 2367012975424.7
|  |  | 0.02529514 | 58 | 120.0241 | 0.02498051 | 59.46712 | 182.0935 | 0.02498051 | 0.005506215 | 0.01947429 | -2427554167.1 | 26217585287765.4 | -10800 | -2427554167.1 | 180763958338673 | 25.28163 | 9924162461953.6 | 6424694655506.9
|  |  | 0.1140871 | 60 | 22.52455 | 0.1080353 | 66.84523 | 88.83419 | 0.1080353 | 0.006189373 | 0.101846 | -6297690790.3 | 68015060828453.2 | -10800 | -6297690790.3 | 468947520797586 | 26.23404 | 26217585287765.4 | 17107576703189.2
|  |  | 0.5649547 | 62 | 4.435892 | 0.4478569 | 97.02719 | 88.8171 | 0.4478569 | 0.008983999 | 0.4388729 | -16054498643.6 | 173388585653875.2 | -10800 | -16054498643.6 | 1195472684822910 | 27.16865 | 68015060828453.2 | 44721996696283.4
|  |  | 2.741146 | 64 | 0.9190369 | 1.319392 | 239.4333 | 163.3969 | 1.319392 | 0.02216975 | 1.297222 | -40242871447.6 | 434623011946797.4 | -10800 | -40242871447.6 | 2996621357850300 | 28.0861 | 173388585653875.2 | 114853919555548.6
|  |  | 12.74672 | 66 | 0.1998885 | 2.620801 | 907.2838 | 513.1751 | 2.620801 | 0.08400776 | 2.536793 | -99246962421.6 | 1071867194476090.9 | -10800 | -99246962421.6 | 7390267057785970 | 28.98703 | 434623011946797.4 | 289962368137804.9
|  |  | 56.68752 | 68 | 0.04551579 | 4.055041 | 3922.751 | 2102.484 | 4.055041 | 0.3632177 | 3.691823 | -240950180512.0 | 2602261949861408 | -10800 | -240950180512.0 | 17941971601426400 | 29.87201 | 1071867194476090.9 | 720067128102135.9
|  |  | 241.4945 | 70 | 0.0108221 | 5.490979 | 16974.61 | 9089.432 | 5.490979 | 1.571724 | 3.919255 | -576172038268.9 | 6222658013645895 | -10800 | -576172038268.9 | 42903733566165200 | 30.7416 | 2602261949861408 | 1759909608530483.8
|  |  | 987.6915 | 72 | 0.002680257 | 6.896382 | 71185.79 | 38573.39 | 6.896382 | 6.591277 | 0.3051057 | -1357729811632.7 | 14663481965983528 | -10800 | -1357729811632.7 | 1.011e+17 | 31.59632 | 6222658013645895 | 4235760247431589
|  |  | 3886.694 | 74 | 0.0006898925 | 8.265571 | 287689.3 | 158125.4 | 8.265571 | 26.6379 | -18.37233 | #N/A | #N/A | #N/A | #N/A | #N/A | 32.43667 | 14663481965983528 | 10044344061183752
|  |  | 14745.97 | 76 | 0.0001841743 | 9.598793 | 1120769.8 | 624862.7 | 9.598793 | 103.775 | -94.17619 | #N/A | #N/A | #N/A | #N/A | #N/A | #N/A | #N/A | #N/A
|  |  | 54041.05 | 78 | 5.089696e-05 | 10.89752 | 4215279.7 | 2382729.7 | 10.89752 | 390.3037 | -379.4062 | #N/A | #N/A | #N/A | #N/A | #N/A | #N/A | #N/A | #N/A
|  |  | 191643 | 80 | 1.453468e-05 | 12.16339 | 15331518.8 | 8781452.7 | 12.16339 | 1419.585 | -1407.422 | #N/A | #N/A | #N/A | #N/A | #N/A | #N/A | #N/A | #N/A
|  |  | 658697.8 | 82 | 4.282153e-06 | 13.39802 | 54013298.1 | 31330743.9 | 13.39802 | 5001.231 | -4987.833 | #N/A | #N/A | #N/A | #N/A | #N/A | #N/A | #N/A | #N/A
|  |  | 2197646.7 | 84 | 1.299588e-06 | 14.6029 | 184602402.7 | 108383808.4 | 14.6029 | 17092.82 | -17078.21 | #N/A | #N/A | #N/A | #N/A | #N/A | #N/A | #N/A | #N/A
|  |  | 7127153.7 | 86 | 4.057201e-07 | 15.77942 | 612935302.8 | 364066265.2 | 15.77942 | 56753.27 | -56737.49 | #N/A | #N/A | #N/A | #N/A | #N/A | #N/A | #N/A | #N/A
|  |  | 22497132.6 | 88 | 1.301238e-07 | 16.9289 | 1979747759.2 | 1189074566.9 | 16.9289 | 183310 | -183293 | #N/A | #N/A | #N/A | #N/A | #N/A | #N/A | #N/A | #N/A
|  |  | 69202061.6 | 90 | 4.282203e-08 | 18.05254 | 6228185637.7 | 3780950690.7 | 18.05254 | 576683.9 | -576665.8 | #N/A | #N/A | #N/A | #N/A | #N/A | #N/A | #N/A | #N/A
|  |  | 207675339.1 | 92 | 1.444322e-08 | 19.15149 | 19106131288.8 | 11718458911.3 | 19.15149 | 1769086.2 | -1769067.1 | #N/A | #N/A | #N/A | #N/A | #N/A | #N/A | #N/A | #N/A
|  |  | 608676088.3 | 94 | 4.987522e-09 | 20.2268 | 57215552397.9 | 35440395765.6 | 20.2268 | 5297736.3 | -5297716.1 | #N/A | #N/A | #N/A | #N/A | #N/A | #N/A | #N/A | #N/A
|  |  | 1744035066.9 | 96 | 1.761557e-09 | 21.27947 | 167427366520.7 | 104697356328.6 | 21.27947 | 15502533.9 | -15502512.7 | #N/A | #N/A | #N/A | #N/A | #N/A | #N/A | #N/A | #N/A
|  |  | 4889870363.5 | 98 | 6.357612e-10 | 22.31043 | 479207295719.0 | 302415817040.9 | 22.31043 | 44371045.9 | -44371023.6 | #N/A | #N/A | #N/A | #N/A | #N/A | #N/A | #N/A | #N/A
|  |  | 13427450528.8 | 100 | 2.342584e-10 | 23.32057 | 1342745052984.3 | 854873303667.1 | 23.32057 | 124328245.6 | -124328222.3 | #N/A | #N/A | #N/A | #N/A | #N/A | #N/A | #N/A | #N/A
|  |  | 36141165104.4 | 102 | 8.805253e-11 | 24.3107 | 3686398840750.3 | 2367012975424.7 | 24.3107 | 341333226.0 | -341333201.7 | #N/A | #N/A | #N/A | #N/A | #N/A | #N/A | #N/A | #N/A
|  |  | 95424639056.2 | 104 | 3.373621e-11 | 25.2816 | 9924162461953.6 | 6424694655506.9 | 25.2816 | 918903931.7 | -918903906.4 | #N/A | #N/A | #N/A | #N/A | #N/A | #N/A | #N/A | #N/A
|  |  | 247335710260.9 | 106 | 1.31656e-11 | 26.23401 | 26217585287765.4 | 17107576703189.2 | 26.23401 | 2427554193.3 | -2427554167.1 | #N/A | #N/A | #N/A | #N/A | #N/A | #N/A | #N/A | #N/A
|  |  | 629769081743.9 | 108 | 5.229669e-12 | 27.16862 | 68015060828453.2 | 44721996696283.4 | 27.16862 | 6297690817.4 | -6297690790.3 | #N/A | #N/A | #N/A | #N/A | #N/A | #N/A | #N/A | #N/A
|  |  | 1576259869579.7 | 110 | 2.113069e-12 | 28.08608 | 173388585653875.2 | 114853919555548.6 | 28.08608 | 16054498671.7 | -16054498643.6 | #N/A | #N/A | #N/A | #N/A | #N/A | #N/A | #N/A | #N/A
|  |  | 3880562606666.8 | 112 | 8.679415e-13 | 28.987 | 434623011946797.4 | 289962368137804.9 | 28.987 | 40242871476.6 | -40242871447.6 | #N/A | #N/A | #N/A | #N/A | #N/A | #N/A | #N/A | #N/A
|  |  | 9402343811192.8 | 114 | 3.62202e-13 | 29.87198 | 1071867194476090.9 | 720067128102138.8 | 29.87198 | 99246962451.5 | -99246962421.6 | #N/A | #N/A | #N/A | #N/A | #N/A | #N/A | #N/A | #N/A
|  |  | 22433292671218.0 | 116 | 1.534808e-13 | 30.74157 | 2602261949861408 | 1759909608530491 | 30.74157 | 240950180542.7 | -240950180512.0 | #N/A | #N/A | #N/A | #N/A | #N/A | #N/A | #N/A | #N/A
|  |  | 52734389946150.7 | 118 | 6.600421e-14 | 31.59629 | 6222658013645895 | 4235760247431571 | 31.59629 | 576172038300.5 | -576172038268.9 | #N/A | #N/A | #N/A | #N/A | #N/A | #N/A | #N/A | #N/A
|  |  | 122195683049861.7 | 120 | 2.879301e-14 | 32.43664 | 14663481965983528 | 10044344061183710 | 32.43664 | 1357729811665.1 | -1357729811632.7 | #N/A | #N/A | #N/A | #N/A | #N/A | #N/A | #N/A | #N/A
Note on C23: SHINGO OZAKI: （1）U7<C3かつU7が最大となる値を入力。 （2）QR行の全ての黄色セルをコピー、MENTATのテーブル特性にペースト。

## TOUGHMET3_TX00
TOUGHMET3_TX00
| parameter |  | R-O line_TX00_eng_total strain |  |  | R-O line_TX00_true_total strain | [5 empty] | R-O line_TX00_true_plastic strain |  |  | table data for fea |  | fea line_TX00_total strain
| E | 20900 | εeng | σeng | Eeng | εtrue | σtrue | Etrue | εtrue | εelastic | εplastic | εfea | σfea | Efea | εfea | σfea | εfea | σfea | Efea
| σty | 116 | [-] | [KSI] | [KSI] | [-] | [KSI] | [KSI] | [-] | [-] | [-] | [-] | [KSI] | [KSI] | [-] | [MPa] | [-] | [KSI] | [KSI]
| K | 0.185% | 0 | 0 | #N/A | 0 | 0 | #N/A | 0 | 0 | 0 | 0 | 80.3064 | #N/A | 0 | 553.693 | 0 | 0 | #N/A
| n | 18 | 0.0002392344 | 5 | 20900 | 0.0002392058 | 5.001196 | 20907.5 | 0.0002392058 | 0.0002392917 | -8.584512e-08 | 1.690493e-06 | 85.34628 | 2981303.4 | 1.7e-06 | 588.442 | 0.003842412 | 80.3064 | 20900
|  |  | 0.0004784689 | 10 | 20900 | 0.0004783545 | 10.00478 | 20922.51 | 0.0004783545 | 0.0004786978 | -3.433622e-07 | 1.091783e-05 | 90.38929 | 546529.2 | 1.09e-05 | 623.212 | 0.004085244 | 85.34628 | 20754.5
| F0.70 line |  | 0.0007177033 | 15 | 20900 | 0.0007174459 | 15.01077 | 20937.51 | 0.0007174459 | 0.0007182184 | -7.72524e-07 | 3.905988e-05 | 95.43665 | 179352.9 | 3.91e-05 | 658.013 | 0.004335764 | 90.38929 | 20130.19
| σ | ε | 0.0009569378 | 20 | 20900 | 0.0009564802 | 20.01914 | 20952.53 | 0.0009564802 | 0.0009578535 | -1.373303e-06 | 0.0001120563 | 100.4913 | 69244.73 | 0.0001121 | 692.863 | 0.004605407 | 95.43665 | 18718.71
| 0 | 0 | 0.001196172 | 25 | 20900 | 0.001195457 | 25.0299 | 20967.55 | 0.001195457 | 0.001197603 | -2.145672e-06 | 0.0002865694 | 105.5598 | 29044.09 | 0.0002866 | 727.81 | 0.004920251 | 100.4913 | 16054.35
| 999 | 0.06828435 | 0.001435407 | 30 | 20900 | 0.001434377 | 30.04306 | 20982.57 | 0.001434377 | 0.001437467 | -3.089604e-06 | 0.0006816597 | 110.6572 | 12901.72 | 0.0006817 | 762.955 | 0.005337279 | 105.5598 | 12154.02
|  |  | 0.001674641 | 35 | 20900 | 0.001673241 | 35.05861 | 20997.6 | 0.001673241 | 0.001677446 | -4.20507e-06 | 0.001538731 | 115.8148 | 6017.751 | 0.0015387 | 798.515 | 0.005976262 | 110.6572 | 7977.285
| F0.85 line |  | 0.001913876 | 40 | 20900 | 0.001912046 | 40.07656 | 21012.63 | 0.001912046 | 0.001917539 | -5.492038e-06 | 0.003331144 | 121.0977 | 2947.335 | 0.0033311 | 834.939 | 0.00708011 | 115.8148 | 4672.418
| σ | ε | 0.00215311 | 45 | 20899.99 | 0.002150796 | 45.09689 | 21027.67 | 0.002150796 | 0.002157746 | -6.95043e-06 | 0.006957421 | 126.6352 | 1527.061 | 0.0069574 | 873.119 | 0.009125291 | 121.0977 | 2583.068
| 0 | 0 | 0.002392345 | 50 | 20899.96 | 0.002389488 | 50.11962 | 21042.68 | 0.002389488 | 0.002398068 | -8.579927e-06 | 0.01406704 | 132.6787 | 850.0377 | 0.014067 | 914.787 | 0.01301652 | 126.6352 | 1423.083
| 999 | 0.05623417 | 0.002631582 | 55 | 20899.81 | 0.002628125 | 55.14474 | 21057.57 | 0.002628125 | 0.002638504 | -1.037905e-05 | 0.02757667 | 139.7026 | 519.9237 | 0.0275767 | 963.216 | 0.0204153 | 132.6787 | 816.8165
|  |  | 0.002870826 | 60 | 20899.1 | 0.002866713 | 60.17225 | 21071.91 | 0.002866713 | 0.002879055 | -1.234157e-05 | 0.05240841 | 148.5825 | 357.6016 | 0.0524084 | 1024.441 | 0.03426101 | 139.7026 | 507.3036
| formula n(ref.) |  | 0.003110103 | 65 | 20896.34 | 0.003105276 | 65.20216 | 21084.19 | 0.003105276 | 0.00311972 | -1.444406e-05 | 0.09635097 | 160.8968 | 280.2373 | 0.096351 | 1109.345 | 0.05951762 | 148.5825 | 351.5859
| F0.70 | 125 | 0.003349491 | 70 | 20886.6 | 0.003343894 | 70.23446 | 21089.46 | 0.003343894 | 0.003360501 | -1.660714e-05 | 0.1706046 | 179.4337 | 249.6419 | 0.1706046 | 1237.152 | 0.1040494 | 160.8968 | 276.5295
| F0.85 | 114 | 0.003589238 | 75 | 20855.29 | 0.003582812 | 75.26919 | 21073 | 0.003582812 | 0.003601397 | -1.858482e-05 | 0.2890333 | 209.0221 | 249.8414 | 0.2890333 | 1441.157 | 0.1791899 | 179.4337 | 246.6952
| n | 16.7077 | 0.003830056 | 80 | 20762.6 | 0.00382274 | 80.3064 | 20994.72 | 0.00382274 | 0.003842412 | -1.967214e-05 | 0.4649867 | 257.8762 | 277.6535 | 0.4649867 | 1777.994 | 0.2990344 | 209.0221 | 246.8901
|  |  | 0.004073848 | 85 | 20509.25 | 0.004065572 | 85.34628 | 20754.5 | 0.004065572 | 0.004083554 | -1.798165e-05 | 0.7059764 | 339.7321 | 339.6657 | 0.7059764 | 2342.371 | 0.4773253 | 257.8762 | 274.0133
| ROW# | 21 | 0.00432542 | 90 | 19875.04 | 0.004316092 | 90.38929 | 20130.19 | 0.004316092 | 0.004324846 | -8.754309e-06 | 1.009318 | 477.1968 | 453.1683 | 1.0093179 | 3290.158 | 0.7222315 | 339.7321 | 334.2338
|  |  | 0.004596265 | 95 | 18460.73 | 0.004585734 | 95.43665 | 18718.71 | 0.004585734 | 0.004566347 | 1.938774e-05 | 1.362332 | 706.9231 | 650.7575 | 1.3623315 | 4874.065 | 1.03215 | 477.1968 | 443.5509
|  |  | 0.004912606 | 100 | 15805.73 | 0.004900578 | 100.4913 | 16054.35 | 0.004900578 | 0.004808194 | 9.238413e-05 | 1.746669 | 1087.503 | 990.224 | 1.7466686 | 7498.072 | 1.396156 | 706.9231 | 631.1069
|  |  | 0.005331771 | 105 | 11928.48 | 0.005317607 | 105.5598 | 12154.02 | 0.005317607 | 0.00505071 | 0.0002668973 | 2.142824 | 1711.36 | 1574.778 | 2.1428242 | 11799.416 | 1.798702 | 1087.503 | 945.4303
|  |  | 0.005974365 | 110 | 7780.956 | 0.00595659 | 110.6572 | 7977.285 | 0.00595659 | 0.005294602 | 0.0006619876 | 2.532026 | 2722.46 | 2597.885 | 2.5320256 | 18770.711 | 2.224707 | 1711.36 | 1464.435
|  |  | 0.007085422 | 115 | 4500.22 | 0.007060438 | 115.8148 | 4672.418 | 0.007060438 | 0.005541379 | 0.001519059 | 2.895433 | 4342.402 | 4457.651 | 2.8954325 | 29939.817 | 2.662287 | 2722.46 | 2310.667
|  |  | 0.009147201 | 120 | 2425.09 | 0.009105619 | 121.0977 | 2583.068 | 0.009105619 | 0.005794147 | 0.003311472 | 3.211654 | 6908.443 | 8114.688 | 3.2116544 | 47632.059 | 3.103203 | 4342.402 | 3674.035
|  |  | 0.01308168 | 125 | 1270.818 | 0.01299685 | 126.6352 | 1423.083 | 0.01299685 | 0.006059101 | 0.006937748 | 3.45324 | 10928.41 | 16639.9 | 3.4532402 | 75348.733 | 3.542202 | 6908.443 | 5845.211
|  |  | 0.02060504 | 130 | 664.596 | 0.02039563 | 132.6787 | 816.8165 | 0.02039563 | 0.006348261 | 0.01404737 | 3.582187 | 17159.18 | 48320.35 | 3.5821873 | 118308.401 | 3.97613 | 10928.41 | 9264.113
|  |  | 0.03483432 | 135 | 351.3881 | 0.03424134 | 139.7026 | 507.3036 | 0.03424134 | 0.006684337 | 0.027557 | 3.544101 | 26717.99 | -250979.8 | 3.5441013 | 184214.142 | 4.403201 | 17159.18 | 14589.57
|  |  | 0.06130358 | 140 | 188.8984 | 0.05949795 | 148.5825 | 351.5859 | 0.05949795 | 0.007109211 | 0.05238874 | 3.260378 | 41238.84 | -51179.56 | 3.2603777 | 284331.906 | 4.822474 | 26717.99 | 22798.52
|  |  | 0.1096334 | 145 | 103.4557 | 0.1040297 | 160.8968 | 276.5295 | 0.1040297 | 0.007698414 | 0.0963313 | 2.61756 | 63090.52 | -33993.58 | 2.61756 | 434993.982 | 5.233528 | 41238.84 | 35325.9
|  |  | 0.1962244 | 150 | 57.74275 | 0.1791702 | 179.4337 | 246.6952 | 0.1791702 | 0.008585342 | 0.1705849 | 1.452777 | 95678.33 | -27977.58 | 1.452777 | 659679.106 | 5.636245 | 63090.52 | 54260.62
|  |  | 0.3485294 | 155 | 32.82885 | 0.2990147 | 209.0221 | 246.8901 | 0.2990147 | 0.01000106 | 0.2890136 | -0.4661594 | 143858.4 | -25107.71 | -0.4661594 | 991869.352 | 6.030687 | 95678.33 | 82617.41
|  |  | 0.611726 | 160 | 18.99721 | 0.4773056 | 257.8762 | 274.0133 | 0.4773056 | 0.01233857 | 0.4649671 | -3.46784 | 214503 | -23534.99 | -3.46784 | 1478946.431 | 6.417019 | 143858.4 | 124711.8
|  |  | 1.058982 | 165 | 11.17927 | 0.7222119 | 339.7321 | 334.2338 | 0.7222119 | 0.01625512 | 0.7059567 | -8.013915 | 317265.6 | -22604.69 | -8.0139155 | 2187470.048 | 6.79546 | 214503 | 186672.8
|  |  | 1.80704 | 170 | 6.683976 | 1.032131 | 477.1968 | 443.5509 | 1.032131 | 0.02283238 | 1.009298 | -14.74842 | 465612 | -22027.82 | -14.7484175 | 3210282.702 | 7.166256 | 317265.6 | 277140.3
|  |  | 3.039561 | 175 | 4.056727 | 1.396136 | 706.9231 | 631.1069 | 1.396136 | 0.03382407 | 1.362312 | -24.56373 | 678198.3 | -21658.65 | -24.5637262 | 4676014.195 | 7.529667 | 465612 | 408205.9
|  |  | 5.041683 | 180 | 2.49735 | 1.798683 | 1087.503 | 945.4303 | 1.798683 | 0.05203363 | 1.746649 | -38.68829 | 980704.4 | -21417.02 | -38.6882907 | 6761721.41 | 7.885951 | 678198.3 | 596675.8
|  |  | 8.250594 | 185 | 1.558161 | 2.224688 | 1711.36 | 1464.435 | 2.224688 | 0.08188325 | 2.142805 | -58.80262 | 1408258.2 | -21256.18 | -58.802622 | 9709602.445 | 8.235364 | 980704.4 | 865754.4
|  |  | 13.32874 | 190 | 0.9846116 | 2.662267 | 2722.46 | 2310.667 | 2.662267 | 0.1302613 | 2.532006 | -87.19184 | 2008623.7 | -21147.66 | -87.191838 | 13848978.2 | 8.578154 | 1408258.2 | 1247277.6
|  |  | 21.26873 | 195 | 0.6297239 | 3.103183 | 4342.402 | 3674.035 | 3.103183 | 0.2077704 | 2.895413 | -126.9452 | 2846371.7 | -21073.62 | -126.945231 | 19625050.0 | 8.914558 | 2008623.7 | 1784656.2
|  |  | 33.54222 | 200 | 0.4073821 | 3.542182 | 6908.443 | 5845.211 | 3.542182 | 0.3305475 | 3.211635 | -182.216 | 4008309.6 | -21022.63 | -182.2160399 | 27636333.0 | 9.244804 | 2846371.7 | 2536737.8
|  |  | 52.30929 | 205 | 0.266424 | 3.976111 | 10928.41 | 9264.113 | 3.976111 | 0.5228902 | 3.45322 | -258.5579 | 5610513.7 | -20987.22 | -258.5579469 | 38683145.24 | 9.56911 | 4008309.6 | 3582844.3
|  |  | 80.71036 | 210 | 0.1760497 | 4.403181 | 17159.18 | 14589.57 | 4.403181 | 0.8210132 | 3.582168 | -363.3589 | 7807396.5 | -20962.43 | -363.3589224 | 53830125.4 | 9.887683 | 5610513.7 | 5029313.8
|  |  | 123.2697 | 215 | 0.1174829 | 4.822454 | 26717.99 | 22798.52 | 4.822454 | 1.278373 | 3.544082 | -506.3981 | 10803345.2 | -20944.96 | -506.3980571 | 74486472.2 | 10.20072 | 7807396.5 | 7017953.5
|  |  | 186.4493 | 220 | 0.07913954 | 5.233508 | 41238.84 | 35325.9 | 5.233508 | 1.97315 | 3.260358 | -700.5571 | 14867592.6 | -20932.56 | -700.5571338 | 102508482.5 | 10.50841 | 10803345.2 | 9736911.4
|  |  | 279.4023 | 225 | 0.05379061 | 5.636225 | 63090.52 | 54260.62 | 5.636225 | 3.018685 | 2.61754 | #N/A | #N/A | #N/A | #N/A | #N/A | 10.81093 | 14867592.6 | 13434600.1
|  |  | 414.9927 | 230 | 0.03687576 | 6.030668 | 95678.33 | 82617.41 | 6.030668 | 4.57791 | 1.452757 | #N/A | #N/A | #N/A | #N/A | #N/A | #N/A | #N/A | #N/A
|  |  | 611.1635 | 235 | 0.02548799 | 6.416999 | 143858.4 | 124711.8 | 6.416999 | 6.883178 | -0.466179 | #N/A | #N/A | #N/A | #N/A | #N/A | #N/A | #N/A | #N/A
|  |  | 892.7623 | 240 | 0.01775576 | 6.79544 | 214503 | 186672.8 | 6.79544 | 10.2633 | -3.46786 | #N/A | #N/A | #N/A | #N/A | #N/A | #N/A | #N/A | #N/A
|  |  | 1293.962 | 245 | 0.01246264 | 7.166236 | 317265.6 | 277140.3 | 7.166236 | 15.18017 | -8.013935 | #N/A | #N/A | #N/A | #N/A | #N/A | #N/A | #N/A | #N/A
|  |  | 1861.448 | 250 | 0.008810786 | 7.529647 | 465612 | 408205.9 | 7.529647 | 22.27808 | -14.74844 | #N/A | #N/A | #N/A | #N/A | #N/A | #N/A | #N/A | #N/A
|  |  | 2658.601 | 255 | 0.00627232 | 7.885931 | 678198.3 | 596675.8 | 7.885931 | 32.44968 | -24.56375 | #N/A | #N/A | #N/A | #N/A | #N/A | #N/A | #N/A | #N/A
|  |  | 3770.94 | 260 | 0.004495033 | 8.235345 | 980704.4 | 865754.4 | 8.235345 | 46.92366 | -38.68831 | #N/A | #N/A | #N/A | #N/A | #N/A | #N/A | #N/A | #N/A
|  |  | 5313.182 | 265 | 0.003242033 | 8.578134 | 1408258.2 | 1247277.6 | 8.578134 | 67.38078 | -58.80264 | #N/A | #N/A | #N/A | #N/A | #N/A | #N/A | #N/A | #N/A
|  |  | 7438.347 | 270 | 0.002352759 | 8.914538 | 2008623.7 | 1784656.2 | 8.914538 | 96.1064 | -87.19186 | #N/A | #N/A | #N/A | #N/A | #N/A | #N/A | #N/A | #N/A
|  |  | 10349.44 | 275 | 0.001717566 | 9.244785 | 2846371.7 | 2536737.8 | 9.244785 | 136.19 | -126.9453 | #N/A | #N/A | #N/A | #N/A | #N/A | #N/A | #N/A | #N/A
|  |  | 14314.39 | 280 | 0.00126105 | 9.569091 | 4008309.6 | 3582844.3 | 9.569091 | 191.7852 | -182.2161 | #N/A | #N/A | #N/A | #N/A | #N/A | #N/A | #N/A | #N/A
|  |  | 19685.01 | 285 | 0.000930991 | 9.887664 | 5610513.7 | 5029313.8 | 9.887664 | 268.4456 | -258.558 | #N/A | #N/A | #N/A | #N/A | #N/A | #N/A | #N/A | #N/A
|  |  | 26921.06 | 290 | 0.0006909853 | 10.2007 | 7807396.5 | 7017953.5 | 10.2007 | 373.5596 | -363.3589 | #N/A | #N/A | #N/A | #N/A | #N/A | #N/A | #N/A | #N/A
|  |  | 36620.51 | 295 | 0.000515493 | 10.50839 | 10803345.2 | 9736911.4 | 10.50839 | 516.9065 | -506.3981 | #N/A | #N/A | #N/A | #N/A | #N/A | #N/A | #N/A | #N/A
|  |  | 49557.64 | 300 | 0.0003864844 | 10.81091 | 14867592.6 | 13434600.1 | 10.81091 | 711.3681 | -700.5572 | #N/A | #N/A | #N/A | #N/A | #N/A | #N/A | #N/A | #N/A
Note on C23: SHINGO OZAKI: （1）U7<C3かつU7が最大となる値を入力。 （2）QR行の全ての黄色セルをコピー、MENTATのテーブル特性にペースト。

## 410_H700
410_H1121
| parameter |  | R-O line_H1121_eng_total strain |  |  | R-O line_H1121_true_total strain | [5 empty] | R-O line_H1121_true_plastic strain |  |  | table data for fea |  | fea line_H1121_total strain
| E | 29000 | εeng | σeng | Eeng | εtrue | σtrue | Etrue | εtrue | εelastic | εplastic | εfea | σfea | Efea | εfea | σfea | εfea | σfea | Efea
| σty | 82 | [-] | [KSI] | [KSI] | [-] | [KSI] | [KSI] | [-] | [-] | [-] | [-] | [KSI] | [KSI] | [-] | [MPa] | [-] | [KSI] | [KSI]
| K | 0.025% | 0 | 0 | #N/A | 0 | 0 | #N/A | 0 | 0 | 0 | 0 | 30.03104 | #N/A | 0 | 207.057 | 0 | 0 | #N/A
| n | 7 | 0.0001724138 | 5 | 29000 | 0.0001723989 | 5.000862 | 29007.5 | 0.0001723989 | 0.0001724435 | -4.458728e-08 | -1.546432e-07 | 35.04226 | -32405057.2 | -2e-07 | 241.608 | 0.001035553 | 30.03104 | 29000
|  |  | 0.0003448277 | 10 | 28999.98 | 0.0003447682 | 10.00345 | 29022.49 | 0.0003447682 | 0.0003449465 | -1.782452e-07 | 1.716834e-07 | 40.05524 | 15361831.2 | 2e-07 | 276.171 | 0.001208199 | 35.04226 | 29025.98
| F0.70 line |  | 0.0005172431 | 15 | 28999.73 | 0.0005171094 | 15.00776 | 29037.24 | 0.0005171094 | 0.0005175089 | -3.995501e-07 | 1.511239e-06 | 45.07 | 3743597.3 | 1.5e-06 | 310.747 | 0.001381387 | 40.05524 | 28945.36
| σ | ε | 0.000689668 | 20 | 28998.13 | 0.0006894303 | 20.01379 | 29050.65 | 0.0006894303 | 0.0006901308 | -7.005081e-07 | 4.736587e-06 | 50.0866 | 1555367.7 | 4.7e-06 | 345.335 | 0.001555649 | 45.07 | 28777.08
| 0 | 0 | 0.0008621302 | 25 | 28991.87 | 0.0008617588 | 25.02155 | 29059.39 | 0.0008617588 | 0.0008628122 | -1.053426e-06 | 1.120291e-05 | 55.10515 | 776105.5 | 1.12e-05 | 379.937 | 0.001731861 | 50.0866 | 28469.19
| 999 | 0.04921182 | 0.001034702 | 30 | 28973.43 | 0.001034167 | 30.03104 | 29055.94 | 0.001034167 | 0.001035553 | -1.38599e-06 | 2.292541e-05 | 60.12582 | 428293.8 | 2.29e-05 | 414.553 | 0.001911381 | 55.10515 | 27955.42
|  |  | 0.001207542 | 35 | 28928.54 | 0.001206813 | 35.04226 | 29025.98 | 0.001206813 | 0.001208354 | -1.540633e-06 | 4.279552e-05 | 65.14889 | 252795 | 4.28e-05 | 449.186 | 0.00209623 | 60.12582 | 27160.92
| F0.85 line |  | 0.001380953 | 40 | 28833.13 | 0.001380001 | 40.05524 | 28945.36 | 0.001380001 | 0.001381215 | -1.214306e-06 | 7.48398e-05 | 70.17475 | 156841.1 | 7.48e-05 | 483.838 | 0.002289309 | 65.14889 | 26015.56
| σ | ε | 0.001555472 | 45 | 28650.32 | 0.001554263 | 45.07 | 28777.08 | 0.001554263 | 0.001554138 | 1.252495e-07 | 0.0001245251 | 75.20401 | 101222.3 | 0.0001245 | 518.514 | 0.002494659 | 70.17475 | 24474.63
| 0 | 0 | 0.001731973 | 50 | 28328.41 | 0.001730475 | 50.0866 | 28469.19 | 0.001730475 | 0.001727124 | 3.350598e-06 | 0.0001991135 | 80.23751 | 67483.78 | 0.0001991 | 553.218 | 0.002717767 | 75.20401 | 22541.81
| 999 | 0.04052738 | 0.00191182 | 55 | 27801.43 | 0.001909995 | 55.10515 | 27955.42 | 0.001909995 | 0.001900178 | 9.816924e-06 | 0.0003080706 | 85.27647 | 46247.1 | 0.0003081 | 587.961 | 0.002965924 | 80.23751 | 20283.51
|  |  | 0.002097039 | 60 | 26994.98 | 0.002094844 | 60.12582 | 27160.92 | 0.002094844 | 0.002073304 | 2.153942e-05 | 0.0004635298 | 90.32248 | 32458.79 | 0.0004635 | 622.752 | 0.003248638 | 85.27647 | 17823.49
| formula n(ref.) |  | 0.002290542 | 65 | 25839.43 | 0.002287923 | 65.14889 | 26015.56 | 0.002287923 | 0.002246513 | 4.140953e-05 | 0.0006808153 | 95.37774 | 23265.51 | 0.0006808 | 657.607 | 0.003578098 | 90.32248 | 15316.03
| F0.70 | 125 | 0.002496383 | 70 | 24290.55 | 0.002493273 | 70.17475 | 24474.63 | 0.002493273 | 0.002419819 | 7.345381e-05 | 0.0009790265 | 100.4451 | 16992.57 | 0.000979 | 692.545 | 0.003969703 | 95.37774 | 12909.08
| F0.85 | 114 | 0.002720073 | 75 | 22352.37 | 0.002716381 | 75.20401 | 22541.81 | 0.002716381 | 0.002593242 | 0.0001231391 | 0.001381684 | 105.5283 | 12624.21 | 0.0013817 | 727.593 | 0.004442651 | 100.4451 | 10714.44
| n | 16.7077 | 0.002968937 | 80 | 20091.33 | 0.002964538 | 80.23751 | 20283.51 | 0.002964538 | 0.002766811 | 0.0001977275 | 0.001917435 | 110.6322 | 9526.572 | 0.0019174 | 762.783 | 0.005020592 | 105.5283 | 8795.411
|  |  | 0.00325253 | 85 | 17630.87 | 0.003247252 | 85.27647 | 17823.49 | 0.003247252 | 0.002940568 | 0.0003066846 | 0.002620824 | 115.7628 | 7294.114 | 0.0026208 | 798.157 | 0.005732339 | 110.6322 | 7170.91
| ROW# | 11 | 0.003583116 | 90 | 15124.67 | 0.003576712 | 90.32248 | 15316.03 | 0.003576712 | 0.003114568 | 0.0004621438 | 0.003533111 | 120.9278 | 5661.539 | 0.0035331 | 833.768 | 0.006612645 | 115.7628 | 5828.199
|  |  | 0.003976201 | 95 | 12719.9 | 0.003968317 | 95.37774 | 12909.08 | 0.003968317 | 0.003288888 | 0.0006794293 | 0.004703147 | 126.1365 | 4451.815 | 0.0047031 | 869.681 | 0.007703034 | 120.9278 | 4736.796
|  |  | 0.004451142 | 100 | 10527.62 | 0.004441265 | 100.4451 | 10714.44 | 0.004441265 | 0.003463625 | 0.0009776405 | 0.006188276 | 131.4008 | 3544.662 | 0.0061883 | 905.977 | 0.009052683 | 126.1365 | 3859.361
|  |  | 0.005031823 | 105 | 8610.578 | 0.005019206 | 105.5283 | 8795.411 | 0.005019206 | 0.003638908 | 0.001380298 | 0.008055268 | 136.7349 | 2857.014 | 0.0080553 | 942.754 | 0.01071934 | 131.4008 | 3158.588
|  |  | 0.005747406 | 110 | 6987.311 | 0.005730953 | 110.6322 | 7170.91 | 0.005730953 | 0.003814904 | 0.001916049 | 0.01038125 | 142.1559 | 2330.645 | 0.0103812 | 980.131 | 0.01277026 | 136.7349 | 2600.79
|  |  | 0.006633162 | 115 | 5644.899 | 0.006611259 | 115.7628 | 5828.199 | 0.006611259 | 0.003991821 | 0.002619438 | 0.01325459 | 147.6847 | 1924.175 | 0.0132546 | 1018.25 | 0.01528317 | 142.1559 | 2157.271
|  |  | 0.007731382 | 120 | 4552.819 | 0.007701648 | 120.9278 | 4736.796 | 0.007701648 | 0.004169923 | 0.003531725 | 0.01677575 | 153.3461 | 1607.826 | 0.0167757 | 1057.285 | 0.01834716 | 147.6847 | 1804.448
|  |  | 0.009092384 | 125 | 3673.765 | 0.009051297 | 126.1365 | 3859.361 | 0.009051297 | 0.004349536 | 0.004701761 | 0.02105798 | 159.1696 | 1359.921 | 0.021058 | 1097.436 | 0.02206354 | 153.3461 | 1523.367
|  |  | 0.0107756 | 130 | 2970.511 | 0.01071795 | 131.4008 | 3158.588 | 0.01071795 | 0.004531063 | 0.00618689 | 0.02622791 | 165.19 | 1164.51 | 0.0262279 | 1138.946 | 0.02654659 | 159.1696 | 1299.006
|  |  | 0.01285075 | 135 | 2409.463 | 0.01276888 | 136.7349 | 2600.79 | 0.01276888 | 0.004714995 | 0.008053882 | 0.0324258 | 171.4483 | 1009.745 | 0.0324258 | 1182.095 | 0.03192412 | 165.19 | 1119.554
|  |  | 0.01539915 | 140 | 1962.012 | 0.01528179 | 142.1559 | 2157.271 | 0.01528179 | 0.004901927 | 0.01037986 | 0.0398056 | 177.9923 | 886.743 | 0.0398056 | 1227.214 | 0.03833781 | 171.4483 | 975.7694
|  |  | 0.01851509 | 145 | 1604.651 | 0.01834578 | 147.6847 | 1804.448 | 0.01834578 | 0.005092575 | 0.0132532 | 0.0485345 | 184.8776 | 788.7969 | 0.0485345 | 1274.687 | 0.04594326 | 177.9923 | 860.4332
|  |  | 0.02230732 | 150 | 1318.485 | 0.02206216 | 153.3461 | 1523.367 | 0.02206216 | 0.005287797 | 0.01677436 | 0.05879212 | 192.1688 | 710.8037 | 0.0587921 | 1324.958 | 0.05490959 | 184.8776 | 767.9098
|  |  | 0.02690067 | 155 | 1088.532 | 0.0265452 | 159.1696 | 1299.006 | 0.0265452 | 0.005488607 | 0.0210566 | 0.07076901 | 199.9401 | 648.8607 | 0.070769 | 1378.539 | 0.06541863 | 192.1688 | 693.7983
|  |  | 0.03243773 | 160 | 903.0059 | 0.03192273 | 165.19 | 1119.554 | 0.03192273 | 0.005696208 | 0.02622652 | 0.08466461 | 208.2771 | 599.9703 | 0.0846646 | 1436.02 | 0.0776635 | 199.9401 | 634.6605
|  |  | 0.03908075 | 165 | 752.6697 | 0.03833643 | 171.4483 | 975.7694 | 0.03833643 | 0.005912011 | 0.03242442 | 0.1006845 | 217.2774 | 561.8247 | 0.1006845 | 1498.076 | 0.09184658 | 208.2771 | 587.8094
|  |  | 0.04701355 | 170 | 630.2943 | 0.04594188 | 177.9923 | 860.4332 | 0.04594188 | 0.006137666 | 0.03980421 | 0.1190367 | 227.0527 | 532.6469 | 0.1190367 | 1565.474 | 0.1081768 | 217.2774 | 551.1471
|  |  | 0.05644363 | 175 | 530.2181 | 0.0549082 | 184.8776 | 767.9098 | 0.0549082 | 0.006375091 | 0.04853311 | 0.139928 | 237.7297 | 511.0737 | 0.139928 | 1639.089 | 0.1268661 | 227.0527 | 523.0402
|  |  | 0.06760438 | 180 | 447.9987 | 0.06541724 | 192.1688 | 693.7983 | 0.06541724 | 0.00662651 | 0.05879073 | 0.1635584 | 249.452 | 496.0676 | 0.1635584 | 1719.911 | 0.1481255 | 237.7297 | 502.2229
|  |  | 0.08075742 | 185 | 380.1403 | 0.07766211 | 199.9401 | 634.6605 | 0.07766211 | 0.006894487 | 0.07076762 | 0.1901167 | 262.3819 | 486.8511 | 0.1901167 | 1809.06 | 0.1721602 | 249.452 | 487.7247
|  |  | 0.09619511 | 190 | 323.8827 | 0.09184519 | 208.2771 | 587.8094 | 0.09184519 | 0.007181968 | 0.08466322 | 0.219774 | 276.7021 | 482.8577 | 0.219774 | 1907.795 | 0.1991643 | 262.3819 | 478.8128
|  |  | 0.1142432 | 195 | 277.0382 | 0.1081754 | 217.2774 | 551.1471 | 0.1081754 | 0.007492325 | 0.1006831 | 0.2526789 | 292.618 | 483.6945 | 0.2526789 | 2017.531 | 0.2293154 | 276.7021 | 474.9496
|  |  | 0.1352634 | 200 | 237.8656 | 0.1268647 | 227.0527 | 523.0402 | 0.1268647 | 0.007829403 | 0.1190353 | 0.2889516 | 310.3596 | 489.115 | 0.2889516 | 2139.855 | 0.2627691 | 292.618 | 475.7593
|  |  | 0.1596569 | 205 | 204.9733 | 0.1481241 | 237.7297 | 502.2229 | 0.1481241 | 0.008197574 | 0.1399266 | 0.3286796 | 330.1838 | 498.998 | 0.3286796 | 2276.538 | 0.2996537 | 310.3596 | 481.0024
|  |  | 0.1878665 | 210 | 177.2445 | 0.1721588 | 249.452 | 487.7247 | 0.1721588 | 0.008601792 | 0.163557 | 0.3719132 | 352.377 | 513.3329 | 0.3719132 | 2429.555 | 0.3400652 | 330.1838 | 490.5571
|  |  | 0.2203808 | 215 | 153.7786 | 0.1991629 | 262.3819 | 478.8128 | 0.1991629 | 0.009047651 | 0.1901153 | 0.4186637 | 377.2581 | 532.2089 | 0.4186637 | 2601.104 | 0.3840642 | 352.377 | 504.4044
|  |  | 0.257737 | 220 | 133.8466 | 0.229314 | 276.7021 | 474.9496 | 0.229314 | 0.009541453 | 0.2197726 | 0.4689012 | 405.1804 | 555.8077 | 0.4689012 | 2793.622 | 0.4316726 | 377.2581 | 522.6178
|  |  | 0.3005246 | 225 | 116.8561 | 0.2627678 | 292.618 | 475.7593 | 0.2627678 | 0.01009028 | 0.2526775 | 0.5225551 | 436.5357 | 584.3992 | 0.5225551 | 3009.809 | 0.4828729 | 405.1804 | 545.3555
|  |  | 0.3493895 | 230 | 102.323 | 0.2996523 | 310.3596 | 481.0024 | 0.2996523 | 0.01070205 | 0.2889502 | 0.5795156 | 471.7567 | 618.3397 | 0.5795156 | 3252.649 | 0.537608 | 436.5357 | 572.8552
|  |  | 0.4050372 | 235 | 89.85091 | 0.3400638 | 330.1838 | 490.5571 | 0.3400638 | 0.01138565 | 0.3286782 | 0.6396365 | 511.3206 | 658.0719 | 0.6396365 | 3525.433 | 0.5957831 | 471.7567 | 605.4307
|  |  | 0.4682376 | 240 | 79.11344 | 0.3840628 | 352.377 | 504.4044 | 0.3840628 | 0.01215093 | 0.3719119 | 0.7027392 | 555.7529 | 704.1267 | 0.7027392 | 3831.783 | 0.6572683 | 511.3206 | 643.4701
|  |  | 0.5398288 | 245 | 69.84102 | 0.4316712 | 377.2581 | 522.6178 | 0.4316712 | 0.0130089 | 0.4186623 | 0.7686173 | 605.631 | 757.1277 | 0.7686173 | 4175.68 | 0.7219031 | 555.7529 | 687.4356
|  |  | 0.6207217 | 250 | 61.81011 | 0.4828715 | 405.1804 | 545.3555 | 0.4828715 | 0.01397174 | 0.4688998 | 0.8370419 | 661.5883 | 817.796 | 0.8370419 | 4561.493 | 0.7895011 | 605.631 | 737.8636
|  |  | 0.7119048 | 255 | 54.83475 | 0.5376067 | 436.5357 | 572.8552 | 0.5376067 | 0.01505296 | 0.5225537 | 0.9077671 | 724.3186 | 886.9584 | 0.9077671 | 4994.003 | 0.8598553 | 661.5883 | 795.3668
|  |  | 0.8144487 | 260 | 48.75959 | 0.5957817 | 471.7567 | 605.4307 | 0.5957817 | 0.01626747 | 0.5795142 | 0.9805352 | 794.5803 | 965.556 | 0.9805352 | 5478.44 | 0.9327436 | 724.3186 | 860.636
|  |  | 0.9295115 | 265 | 43.45451 | 0.6572669 | 511.3206 | 643.4701 | 0.6572669 | 0.01763174 | 0.6396351 | 1.055082 | 873.2012 | 1054.656 | 1.0550817 | 6020.513 | 1.007934 | 794.5803 | 934.4436
|  |  | 1.058344 | 270 | 38.81012 | 0.7219017 | 555.7529 | 687.4356 | 0.7219017 | 0.01916389 | 0.7027378 | 1.13114 | 961.084 | 1155.467 | 1.1311399 | 6626.444 | 1.085192 | 873.2012 | 1017.647
|  |  | 1.202294 | 275 | 34.73415 | 0.7894998 | 605.631 | 737.8636 | 0.7894998 | 0.02088383 | 0.7686159 | #N/A | #N/A | #N/A | #N/A | #N/A | 1.164281 | 961.084 | 1111.193
|  |  | 1.362816 | 280 | 31.14857 | 0.8598539 | 661.5883 | 795.3668 | 0.8598539 | 0.02281339 | 0.8370405 | #N/A | #N/A | #N/A | #N/A | #N/A | #N/A | #N/A | #N/A
|  |  | 1.541469 | 285 | 27.98716 | 0.9327422 | 724.3186 | 860.636 | 0.9327422 | 0.0249765 | 0.9077657 | #N/A | #N/A | #N/A | #N/A | #N/A | #N/A | #N/A | #N/A
|  |  | 1.739932 | 290 | 25.1936 | 1.007933 | 794.5803 | 934.4436 | 1.007933 | 0.02739932 | 0.9805338 | #N/A | #N/A | #N/A | #N/A | #N/A | #N/A | #N/A | #N/A
|  |  | 1.960004 | 295 | 22.71981 | 1.085191 | 873.2012 | 1017.647 | 1.085191 | 0.03011039 | 1.05508 | #N/A | #N/A | #N/A | #N/A | #N/A | #N/A | #N/A | #N/A
|  |  | 2.203613 | 300 | 20.52468 | 1.164279 | 961.084 | 1111.193 | 1.164279 | 0.03314083 | 1.131139 | #N/A | #N/A | #N/A | #N/A | #N/A | #N/A | #N/A | #N/A
Note on C4: SHINGO OZAKI: 100を入力すると参照SS曲線の75Fに一致。 100-18=82を入力したものをH1121のSS曲線としてFEAに適用する。
Note on C23: SHINGO OZAKI: （1）U7<C3かつU7が最大となる値を入力。 （2）QR行の全ての黄色セルをコピー、MENTATのテーブル特性にペースト。